## ALBERI - ITALIAN VERSION
|  | TABELLA TENUTA RADIALE STATICA O-RING SERIE INGLESE STATIC RADIAL SEAL TABLE - ENGLISH SET O-RING | [6 empty] | Ed. N° 4 del 27/07/20 Rev. N° 0 del 27/07/20
I504 |  | ALLEGATO 10 / ANNEX 10 ITALIAN VERSION
MATERIALE OR: NBR 70 (ISO 1629, temperatura esercizio -20°C / +110°C) rugosità superfici di tenuta Ra<1, tolleranza sedi ± 0,05 mm
Riferimento |  |  | Dimensione OR (mm) |  |  | Dimensioni Alloggiamento (mm)
INGLESE | BS 1806 BS 4518 | SAE AS-568 | T | d | D | L | C | A | B | F | E
OR 2007 | 004 | 2-4 | 1.78 | 1.78 | 5.34 | 1.3 | 2.5 | 2 | 4.6 | 5 | 2.4
OR 2010 | 005 | 2-5 | 1.78 | 2.57 | 6.13 | 1.3 | 2.5 | 2.5 | 5.1 | 6 | 3.4
OR 2012 | 006 | 2-6 | 1.78 | 2.9 | 6.46 | 1.3 | 2.5 | 3 | 5.6 | 6 | 3.4
OR 2015 | 007 | 2-7 | 1.78 | 3.69 | 7.25 | 1.3 | 2.5 | 4 | 6.6 | 7 | 4.4
OR 2018 | 008 | 2-8 | 1.78 | 4.47 | 8.03 | 1.3 | 2.5 | 4.5 | 7.1 | 8 | 5.4
OR 2021 | 009 | 2-9 | 1.78 | 5.28 | 8.84 | 1.3 | 2.5 | 5 | 7.6 | 9 | 6.4
OR 2025 | 010 | 2-10 | 1.78 | 6.07 | 9.63 | 1.3 | 2.5 | 6 | 8.6 | 10 | 7.4
OR 106 | 610 | 5-052 | 1.78 | 6.75 | 10.31 | 1.3 | 2.5 | 7 | 9.6 | 10 | 7.4
OR 2031 | 011 | 2-11 | 1.78 | 7.66 | 11.22 | 1.3 | 2.5 | 8 | 10.6 | 11 | 8.4
OR 108 | 611 | 5-612 | 1.78 | 8.73 | 12.29 | 1.3 | 2.5 | 9 | 11.6 | 12 | 9.4
OR 2037 | 012 | 2-12 | 1.78 | 9.25 | 12.81 | 1.3 | 2.5 | 9 | 11.6 | 13 | 10.4
OR 2043 | 013 | 2-13 | 1.78 | 10.82 | 14.38 | 1.3 | 2.5 | 11 | 13.6 | 14 | 11.4
OR 114 | 806 | 5-613 | 1.78 | 11.11 | 14.67 | 1.3 | 2.5 | 11 | 13.6 | 14 | 11.4
OR 2050 | 014 | 2-14 | 1.78 | 12.42 | 15.98 | 1.3 | 2.5 | 13 | 15.6 | 16 | 13.4
OR 2056 | 015 | 2-15 | 1.78 | 14 | 17.56 | 1.3 | 2.5 | 14 | 16.6 | 18 | 15.4
OR 2062 | 016 | 2-16 | 1.78 | 15.6 | 19.16 | 1.3 | 2.5 | 16 | 18.6 | 19 | 16.4
OR 2068 | 017 | 2-17 | 1.78 | 17.16 | 20.72 | 1.3 | 2.5 | 17 | 19.6 | 21 | 18.4
OR 2075 | 018 | 2-18 | 1.78 | 18.77 | 22.33 | 1.3 | 2.5 | 19 | 21.6 | 22 | 19.4
OR 2081 | 019 | 2-19 | 1.78 | 20.35 | 23.91 | 1.3 | 2.5 | 21 | 23.6 | 24 | 21.4
OR 2087 | 020 | 2-20 | 1.78 | 21.95 | 25.51 | 1.3 | 2.5 | 22 | 24.6 | 26 | 23.4
OR 2093 | 021 | 2-21 | 1.78 | 23.52 | 27.08 | 1.3 | 2.5 | 24 | 26.6 | 27 | 24.4
OR 2100 | 022 | 2-22 | 1.78 | 25.12 | 28.68 | 1.3 | 2.5 | 25 | 27.6 | 29 | 26.4
OR 2106 | 023 | 2-23 | 1.78 | 26.7 | 30.26 | 1.3 | 2.5 | 27 | 29.6 | 30 | 27.4
OR 2112 | 024 | 2-24 | 1.78 | 28.3 | 31.86 | 1.3 | 2.5 | 28 | 30.6 | 32 | 29.4
OR 2118 | 025 | 2-25 | 1.78 | 29.87 | 33.43 | 1.3 | 2.5 | 30 | 32.6 | 33 | 30.4
OR 2125 | 026 | 2-26 | 1.78 | 31.47 | 35.03 | 1.3 | 2.5 | 32 | 34.6 | 35 | 32.4
OR 2131 | 027 | 2-27 | 1.78 | 33.05 | 36.61 | 1.3 | 2.5 | 33 | 35.6 | 37 | 34.4
OR 2137 | 028 | 2-28 | 1.78 | 34.65 | 38.21 | 1.3 | 2.5 | 35 | 37.6 | 38 | 35.4
OR 2150 | 029 | 2-29 | 1.78 | 37.82 | 41.38 | 1.3 | 2.5 | 38 | 40.6 | 40 | 37.4
OR 2162 | 030 | 2-30 | 1.78 | 41 | 44.56 | 1.3 | 2.5 | 41 | 43.6 | 45 | 42.4
OR 2175 | 031 | 2-31 | 1.78 | 44.17 | 47.73 | 1.3 | 2.5 | 45 | 47.6 | 48 | 45.4
OR 2187 | 032 | 2-32 | 1.78 | 47.37 | 50.93 | 1.3 | 2.5 | 48 | 50.6 | 50 | 47.4
OR 2200 | 033 | 2-33 | 1.78 | 50.52 | 54.08 | 1.3 | 2.5 | 52 | 54.6 | 55 | 52.4
OR 2212 | 034 | 2-34 | 1.78 | 53.67 | 57.23 | 1.3 | 2.5 | 55 | 57.6 | 58 | 55.4
OR 2225 | 035 | 2-35 | 1.78 | 56.87 | 60.43 | 1.3 | 2.5 | 58 | 60.6 | 60 | 57.4
OR 2237 | 036 | 2-36 | 1.78 | 60.04 | 63.6 | 1.3 | 2.5 | 60 | 62.6 | 63 | 60.4
OR 2250 | 037 | 2-37 | 1.78 | 63.22 | 66.78 | 1.3 | 2.5 | 65 | 67.6 | 68 | 65.4
OR 2262 | 038 | 2-38 | 1.78 | 66.4 | 69.96 | 1.3 | 2.5 | 68 | 70.6 | 70 | 67.4
OR 2275 | 039 | 2-39 | 1.78 | 69.57 | 73.13 | 1.3 | 2.5 | 70 | 72.6 | 72 | 69.4
OR 2287 | 040 | 2-40 | 1.78 | 72.76 | 76.32 | 1.3 | 2.5 | 75 | 77.6 | 78 | 75.4
OR 2300 | 041 | 2-41 | 1.78 | 75.94 | 79.5 | 1.3 | 2.5 | 78 | 80.6 | 80 | 77.4
OR 2325 | 042 | 2-42 | 1.78 | 82.28 | 85.84 | 1.3 | 2.5 | 85 | 87.6 | 85 | 82.4
OR 2350 | 043 | 2-43 | 1.78 | 88.64 | 92.2 | 1.3 | 2.5 | 90 | 92.6 | 92 | 89.4
OR 2375 | 044 | 2-44 | 1.78 | 95 | 98.56 | 1.3 | 2.5 | 95 | 97.6 | 100 | 97.4
OR 2400 | 045 | 2-45 | 1.78 | 101.34 | 104.9 | 1.3 | 2.5 | 100 | 102.6 | 105 | 102.4
OR 2425 | 046 | 2-46 | 1.78 | 107.7 | 111.26 | 1.3 | 2.5 | 110 | 112.6 | 110 | 107.4
OR 2450 | 047 | 2-47 | 1.78 | 114 | 117.56 | 1.3 | 2.5 | 115 | 117.6 | 120 | 117.4
OR 2475 | 048 | 2-48 | 1.78 | 120.4 | 123.96 | 1.3 | 2.5 | 125 | 127.6 | 125 | 122.4
OR 2500 | 049 | 2-49 | 1.78 | 126.72 | 130.28 | 1.3 | 2.5 | 130 | 132.6 | 130 | 127.4
OR 2525 | 050 | 2-50 | 1.78 | 133.1 | 136.66 | 1.3 | 2.5 | 135 | 137.6 | 138 | 135.4
OR 3021 | 107 | 2-107 | 2.62 | 5.23 | 10.47 | 2.1 | 3.5 | 5 | 9.2 | 10 | 5.8
OR 3024 | 108 | 2-108 | 2.62 | 6.02 | 11.26 | 2.1 | 3.5 | 6 | 10.2 | 11 | 6.8
OR 3030 | 109 | 2-109 | 2.62 | 7.6 | 12.84 | 2.1 | 3.5 | 8 | 12.2 | 13 | 8.8
OR 109 |  | 2-110 | 2.62 | 9.13 | 14.37 | 2.1 | 3.5 | 9 | 13.2 | 14 | 9.8
OR 3037 | 110 | 2-110 | 2.62 | 9.19 | 14.43 | 2.1 | 3.5 | 9 | 13.2 | 15 | 10.8
OR 112 | 613 | 5-614 | 2.62 | 9.92 | 15.16 | 2.1 | 3.5 | 10 | 14.2 | 15 | 10.8
OR 3043 | 111 | 2-111 | 2.62 | 10.78 | 16.02 | 2.1 | 3.5 | 11 | 15.2 | 16 | 11.8
OR 115 | 614 | 5-165 | 2.62 | 11.91 | 17.15 | 2.1 | 3.5 | 12 | 16.2 | 17 | 12.8
OR 3050 | 112 | 2-112 | 2.62 | 12.37 | 17.61 | 2.1 | 3.5 | 12.5 | 16.7 | 18 | 13.8
OR 117 | 615 | 5-616 | 2.62 | 13.1 | 18.34 | 2.1 | 3.5 | 13 | 17.2 | 18 | 13.8
OR 3056 | 113 | 2-113 | 2.62 | 13.95 | 19.19 | 2.1 | 3.5 | 14 | 18.2 | 19 | 14.8
OR 119 | 616 | 5-243 | 2.62 | 15.08 | 20.32 | 2.1 | 3.5 | 15 | 19.2 | 20 | 15.8
OR 3062 | 114 | 2-114 | 2.62 | 15.54 | 20.78 | 2.1 | 3.5 | 15.5 | 19.7 | 21 | 16.8
OR 121 | 809 | 5-617 | 2.62 | 15.88 | 21.12 | 2.1 | 3.5 | 16 | 20.2 | 21 | 16.8
OR 3068 | 115 | 2-115 | 2.62 | 17.13 | 22.37 | 2.1 | 3.5 | 17 | 21.2 | 22 | 17.8
OR 123 | 617 | 5-256 | 2.62 | 17.86 | 23.1 | 2.1 | 3.5 | 18 | 22.2 | 23 | 18.8
OR 3075 | 116 | 2-116 | 2.62 | 18.72 | 23.96 | 2.1 | 3.5 | 19 | 23.2 | 24 | 19.8
OR 3081 | 117 | 2-117 | 2.62 | 20.29 | 25.53 | 2.1 | 3.5 | 20 | 24.2 | 25 | 20.8
OR 128 | 812 | 2-117 | 2.62 | 20.64 | 25.88 | 2.1 | 3.5 | 21 | 25.2 | 26 | 21.8
OR 3087 | 118 | 2-118 | 2.62 | 21.9 | 27.14 | 2.1 | 3.5 | 22 | 26.2 | 27 | 22.8
OR 130 | 813 |  | 2.62 | 22.23 | 27.47 | 2.1 | 3.5 | 22 | 26.2 | 27 | 22.8
OR 3093 | 119 | 2-119 | 2.62 | 23.47 | 28.71 | 2.1 | 3.5 | 24 | 28.2 | 29 | 24.8
OR 132 | 814 |  | 2.62 | 23.81 | 29.05 | 2.1 | 3.5 | 24 | 28.2 | 29 | 24.8
OR 3100 | 120 | 2-120 | 2.62 | 25.07 | 30.31 | 2.1 | 3.5 | 25 | 29.2 | 30 | 25.8
OR 3106 | 121 | 2-121 | 2.62 | 26.65 | 31.89 | 2.1 | 3.5 | 27 | 31.2 | 32 | 27.8
OR 3112 | 122 | 2-122 | 2.62 | 28.25 | 33.49 | 2.1 | 3.5 | 28 | 32.2 | 33 | 28.8
OR 3118 | 123 | 2-123 | 2.62 | 29.83 | 35.07 | 2.1 | 3.5 | 30 | 34.2 | 35 | 30.8
OR 3125 | 124 | 2-124 | 2.62 | 31.42 | 36.66 | 2.1 | 3.5 | 32 | 36.2 | 37 | 32.8
OR 3131 | 125 | 2-125 | 2.62 | 33 | 38.24 | 2.1 | 3.5 | 33 | 37.2 | 38 | 33.8
OR 3137 | 126 | 2-126 | 2.62 | 34.6 | 39.84 | 2.1 | 3.5 | 35 | 39.2 | 40 | 35.8
OR 3143 | 127 | 2-127 | 2.62 | 36.17 | 41.41 | 2.1 | 3.5 | 36 | 40.2 | 41 | 36.8
OR 3150 | 128 | 2-128 | 2.62 | 37.77 | 43.01 | 2.1 | 3.5 | 38 | 42.2 | 43 | 38.8
OR 3156 | 129 | 2-129 | 2.62 | 39.35 | 44.59 | 2.1 | 3.5 | 40 | 44.2 | 45 | 40.8
OR 3162 | 130 | 2-130 | 2.62 | 40.95 | 46.19 | 2.1 | 3.5 | 41 | 45.2 | 46 | 41.8
OR 3168 | 131 | 2-131 | 2.62 | 42.52 | 47.76 | 2.1 | 3.5 | 43 | 47.2 | 48 | 43.8
OR 3175 | 132 | 2-132 | 2.62 | 44.12 | 49.36 | 2.1 | 3.5 | 44 | 48.2 | 49 | 44.8
OR 3181 | 133 | 2-133 | 2.62 | 45.7 | 50.94 | 2.1 | 3.5 | 46 | 50.2 | 51 | 46.8
OR 3187 | 134 | 2-134 | 2.62 | 47.3 | 52.54 | 2.1 | 3.5 | 48 | 52.2 | 53 | 48.8
OR 3193 | 135 | 2-135 | 2.62 | 48.9 | 54.14 | 2.1 | 3.5 | 49 | 53.2 | 54 | 49.8
OR 3200 | 136 | 2-136 | 2.62 | 50.47 | 55.71 | 2.1 | 3.5 | 51 | 55.2 | 56 | 51.8
OR 3206 | 137 | 2-137 | 2.62 | 52.07 | 57.31 | 2.1 | 3.5 | 52 | 56.2 | 57 | 52.8
OR 3212 | 138 | 2-138 | 2.62 | 53.65 | 58.89 | 2.1 | 3.5 | 54 | 58.2 | 59 | 54.8
OR 3218 | 139 | 2-139 | 2.62 | 55.25 | 60.49 | 2.1 | 3.5 | 55 | 59.2 | 61 | 56.8
OR 3225 | 140 | 2-140 | 2.62 | 56.82 | 62.06 | 2.1 | 3.5 | 57 | 61.2 | 62 | 57.8
OR 3231 | 141 | 2-141 | 2.62 | 58.42 | 63.66 | 2.1 | 3.5 | 59 | 63.2 | 64 | 59.8
OR 3237 | 142 | 2-142 | 2.62 | 60 | 65.24 | 2.1 | 3.5 | 60 | 64.2 | 65 | 60.8
OR 3243 | 143 | 2-143 | 2.62 | 61.6 | 66.84 | 2.1 | 3.5 | 62 | 66.2 | 67 | 62.8
OR 3250 | 144 | 2-144 | 2.62 | 63.17 | 68.41 | 2.1 | 3.5 | 63 | 67.2 | 68 | 63.8
OR 3256 | 145 | 2-145 | 2.62 | 64.77 | 70.01 | 2.1 | 3.5 | 65 | 69.2 | 70 | 65.8
OR 3262 | 146 | 2-146 | 2.62 | 66.35 | 71.59 | 2.1 | 3.5 | 67 | 71.2 | 72 | 67.8
OR 3268 | 147 | 2-147 | 2.62 | 67.95 | 73.19 | 2.1 | 3.5 | 68 | 72.2 | 73 | 68.8
OR 3275 | 148 | 2-148 | 2.62 | 69.52 | 74.76 | 2.1 | 3.5 | 70 | 74.2 | 75 | 70.8
OR 3281 | 149 | 2-149 | 2.62 | 71.12 | 76.36 | 2.1 | 3.5 | 71 | 75.2 | 76 | 71.8
OR 3287 | 150 | 2-150 | 2.62 | 72.7 | 77.94 | 2.1 | 3.5 | 75 | 79.2 | 78 | 73.8
OR 3300 | 151 | 2-151 | 2.62 | 75.88 | 81.12 | 2.1 | 3.5 | 76 | 80.2 | 80 | 75.8
OR 3325 | 152 | 2-152 | 2.62 | 82.22 | 87.46 | 2.1 | 3.5 | 85 | 89.2 | 90 | 85.8
OR 3350 | 153 | 2-153 | 2.62 | 88.58 | 93.82 | 2.1 | 3.5 | 90 | 94.2 | 95 | 90.8
OR 3375 | 154 | 2-154 | 2.62 | 94.93 | 100.17 | 2.1 | 3.5 | 95 | 99.2 | 100 | 95.8
OR 3400 | 155 | 2-155 | 2.62 | 101.28 | 106.52 | 2.1 | 3.5 | 100 | 104.2 | 110 | 105.8
OR 3425 | 156 | 2-156 | 2.62 | 107.63 | 112.87 | 2.1 | 3.5 | 110 | 114.2 | 115 | 110.8
OR 3450 | 157 | 2-157 | 2.62 | 113.98 | 119.22 | 2.1 | 3.5 | 115 | 119.2 | 120 | 115.8
OR 3475 | 158 | 2-158 | 2.62 | 120.33 | 125.57 | 2.1 | 3.5 | 120 | 124.2 | 125 | 120.8
OR 3500 | 159 | 2-159 | 2.62 | 126.67 | 131.91 | 2.1 | 3.5 | 130 | 134.2 | 135 | 130.8
OR 3525 | 160 | 2-160 | 2.62 | 133 | 138.24 | 2.1 | 3.5 | 135 | 139.2 | 140 | 135.8
OR 3550 | 161 | 2-161 | 2.62 | 139.38 | 144.62 | 2.1 | 3.5 | 140 | 144.2 | 145 | 140.8
OR 3575 | 162 | 2-162 | 2.62 | 145.73 | 150.97 | 2.1 | 3.5 | 150 | 154.2 | 150 | 145.8
OR 3600 | 163 | 2-163 | 2.62 | 152.07 | 157.31 | 2.1 | 3.5 | 155 | 159.2 | 160 | 155.8
OR 3625 | 164 | 2-164 | 2.62 | 158.43 | 163.67 | 2.1 | 3.5 | 160 | 164.2 | 165 | 160.8
OR 3650 | 165 | 2-165 | 2.62 | 164.78 | 170.02 | 2.1 | 3.5 | 170 | 174.2 | 170 | 165.8
OR 3675 | 166 | 2-166 | 2.62 | 171.13 | 176.37 | 2.1 | 3.5 | 175 | 179.2 | 180 | 175.8
OR 3700 | 167 | 2-167 | 2.62 | 177.48 | 182.72 | 2.1 | 3.5 | 180 | 184.2 | 185 | 180.8
OR 3725 | 168 | 2-168 | 2.62 | 183.83 | 189.07 | 2.1 | 3.5 | 185 | 189.2 | 190 | 185.8
OR 3750 | 169 | 2-169 | 2.62 | 190.18 | 195.42 | 2.1 | 3.5 | 190 | 194.2 | 200 | 195.8
OR 3775 | 170 | 2-170 | 2.62 | 196.53 | 201.77 | 2.1 | 3.5 | 200 | 204.2 | 205 | 200.8
OR 3800 | 171 | 2-171 | 2.62 | 202.88 | 208.12 | 2.1 | 3.5 | 205 | 209.2 | 210 | 205.8
OR 3825 | 172 | 2-172 | 2.62 | 209.23 | 214.47 | 2.1 | 3.5 | 210 | 214.2 | 215 | 210.8
OR 3850 | 173 | 2-173 | 2.62 | 215.57 | 220.81 | 2.1 | 3.5 | 220 | 224.2 | 220 | 215.8
OR 3875 | 174 | 2-174 | 2.62 | 221.93 | 227.17 | 2.1 | 3.5 | 225 | 229.2 | 230 | 225.8
OR 3900 | 175 | 2-175 | 2.62 | 228.28 | 233.52 | 2.1 | 3.5 | 230 | 234.2 | 235 | 230.8
OR 3925 | 176 | 2-176 | 2.62 | 234.63 | 239.87 | 2.1 | 3.5 | 240 | 244.2 | 240 | 235.8
OR 3950 | 177 | 2-177 | 2.62 | 240.98 | 246.22 | 2.1 | 3.5 | 245 | 249.2 | 250 | 245.8
OR 3975 | 178 | 2-178 | 2.62 | 247.32 | 252.56 | 2.1 | 3.5 | 250 | 254.2 | 255 | 250.8
OR 4028 | 203 | 2-203 | 3.53 | 7.52 | 14.58 | 2.8 | 4.5 | 8 | 13.6 | 14 | 8.4
OR 4036 | 204 | 2-204 | 3.53 | 9.13 | 16.19 | 2.8 | 4.5 | 9 | 14.6 | 16 | 10.4
OR 4050 | 206 | 2-206 | 3.53 | 12.29 | 19.35 | 2.8 | 4.5 | 12 | 17.6 | 19 | 13.4
OR 4055 | 207 | 2-207 | 3.53 | 13.87 | 20.93 | 2.8 | 4.5 | 14 | 19.6 | 21 | 15.4
OR 4061 | 208 | 2-208 | 3.53 | 15.47 | 22.53 | 2.8 | 4.5 | 15 | 20.6 | 23 | 17.4
OR 4067 | 209 | 2-209 | 3.53 | 17.04 | 24.1 | 2.8 | 4.5 | 17 | 22.6 | 24 | 18.4
OR 4075 | 210 | 2-210 | 3.53 | 18.64 | 25.7 | 2.8 | 4.5 | 19 | 24.6 | 26 | 20.4
OR 4081 | 211 | 2-211 | 3.53 | 20.22 | 27.28 | 2.8 | 4.5 | 20 | 25.6 | 28 | 22.4
OR 4087 | 212 | 2-212 | 3.53 | 21.82 | 28.88 | 2.8 | 4.5 | 22 | 27.6 | 29 | 23.4
OR 4093 | 213 | 2-213 | 3.53 | 23.4 | 30.46 | 2.8 | 4.5 | 23 | 28.6 | 30 | 24.4
OR 4100 | 214 | 2-214 | 3.53 | 25 | 32.06 | 2.8 | 4.5 | 25 | 30.6 | 32 | 26.4
OR 134 | 618 | 5-618 | 3.53 | 25.8 | 32.86 | 2.8 | 4.5 | 26 | 31.6 | 33 | 27.4
OR 4106 | 215 | 2-215 | 3.53 | 26.57 | 33.63 | 2.8 | 4.5 | 27 | 32.6 | 34 | 28.4
OR 4112 | 216 | 2-216 | 3.53 | 28.17 | 35.23 | 2.8 | 4.5 | 28 | 33.6 | 35 | 29.4
OR 4118 | 217 | 2-217 | 3.53 | 29.75 | 36.81 | 2.8 | 4.5 | 30 | 35.6 | 37 | 31.4
OR 4125 | 218 | 2-218 | 3.53 | 31.34 | 38.4 | 2.8 | 4.5 | 31 | 36.6 | 38 | 32.4
OR 4131 | 219 | 2-219 | 3.53 | 32.93 | 39.99 | 2.8 | 4.5 | 33 | 38.6 | 40 | 34.4
OR 4137 | 220 | 2-220 | 3.53 | 34.52 | 41.58 | 2.8 | 4.5 | 35 | 40.6 | 42 | 36.4
OR 4143 | 221 | 2-221 | 3.53 | 36.1 | 43.16 | 2.8 | 4.5 | 36 | 41.6 | 43 | 37.4
OR 4150 | 222 | 2-222 | 3.53 | 37.7 | 44.76 | 2.8 | 4.5 | 38 | 43.6 | 45 | 39.4
OR 144 | 824 | 5-321 | 3.53 | 39.7 | 46.76 | 2.8 | 4.5 | 40 | 45.6 | 46 | 40.4
OR 4162 | 223 | 2-223 | 3.53 | 40.87 | 47.93 | 2.8 | 4.5 | 42 | 47.6 | 48 | 42.4
OR 146 | 825 | 6-525 | 3.53 | 41.28 | 48.34 | 2.8 | 4.5 | 42 | 47.6 | 48 | 42.4
OR 147 | 826 | 5-332 | 3.53 | 42.86 | 49.92 | 2.8 | 4.5 | 43 | 48.6 | 50 | 44.4
OR 4175 | 224 | 2-224 | 3.53 | 44.05 | 51.11 | 2.8 | 4.5 | 45 | 50.6 | 51 | 45.4
OR 149 | 827 |  | 3.53 | 44.45 | 51.51 | 2.8 | 4.5 | 45 | 50.6 | 51 | 45.4
OR 150 | 828 | 6-159 | 3.53 | 46.04 | 53.1 | 2.8 | 4.5 | 46 | 51.6 | 53 | 47.4
OR 4187 | 225 | 2-225 | 3.53 | 47.23 | 54.29 | 2.8 | 4.5 | 48 | 53.6 | 54 | 48.4
OR 152 | 829 |  | 3.53 | 47.62 | 54.68 | 2.8 | 4.5 | 48 | 53.6 | 54 | 48.4
OR 153 | 830 | 5-701 | 3.53 | 49.2 | 56.26 | 2.8 | 4.5 | 49 | 54.6 | 56 | 50.4
OR 4200 | 226 | 2-226 | 3.53 | 50.4 | 57.46 | 2.8 | 4.5 | 51 | 56.6 | 58 | 52.4
OR 155 | 831 |  | 3.53 | 50.8 | 57.86 | 2.8 | 4.5 | 51 | 56.6 | 58 | 52.4
OR 156 | 832 | 5-037 | 3.53 | 52.4 | 59.46 | 2.8 | 4.5 | 52 | 57.6 | 60 | 54.4
OR 4212 | 227 | 2-227 | 3.53 | 53.57 | 60.63 | 2.8 | 4.5 | 54 | 59.6 | 61 | 55.4
OR 158 | 833 |  | 3.53 | 53.97 | 61.03 | 2.8 | 4.5 | 54 | 59.6 | 61 | 55.4
OR 159 | 834 |  | 3.53 | 55.56 | 62.62 | 2.8 | 4.5 | 56 | 61.6 | 62 | 56.4
OR 4225 | 228 | 2-228 | 3.53 | 56.75 | 63.81 | 2.8 | 4.5 | 58 | 63.6 | 64 | 58.4
OR 161 | 835 |  | 3.53 | 57.15 | 64.21 | 2.8 | 4.5 | 57 | 62.6 | 64 | 58.4
OR 162 | 836 | 5-702 | 3.53 | 58.74 | 65.8 | 2.8 | 4.5 | 59 | 64.6 | 65 | 59.4
OR 4237 | 229 | 2-229 | 3.53 | 59.92 | 66.98 | 2.8 | 4.5 | 61 | 66.6 | 67 | 61.4
OR 164 | 837 |  | 3.53 | 60.32 | 67.38 | 2.8 | 4.5 | 60 | 65.6 | 67 | 61.4
OR 165 | 838 | 5-039 | 3.53 | 61.9 | 68.96 | 2.8 | 4.5 | 62 | 67.6 | 69 | 63.4
OR 4250 | 230 | 2-230 | 3.53 | 63.1 | 70.16 | 2.8 | 4.5 | 64 | 69.6 | 70 | 64.4
OR 167 | 839 |  | 3.53 | 63.5 | 70.56 | 2.8 | 4.5 | 64 | 69.6 | 70 | 64.4
OR 168 | 840 | 5-703 | 3.53 | 65.1 | 72.16 | 2.8 | 4.5 | 65 | 70.6 | 72 | 66.4
OR 4262 | 231 | 2-231 | 3.53 | 66.27 | 73.33 | 2.8 | 4.5 | 67 | 72.6 | 73 | 67.4
OR 170 | 841 |  | 3.53 | 66.67 | 73.73 | 2.8 | 4.5 | 67 | 72.6 | 73 | 67.4
OR 171 | 842 |  | 3.53 | 68.26 | 75.32 | 2.8 | 4.5 | 68 | 73.6 | 75 | 69.4
OR 4275 | 232 | 2-232 | 3.53 | 69.44 | 76.5 | 2.8 | 4.5 | 70 | 75.6 | 77 | 71.4
OR 173 | 843 |  | 3.53 | 69.85 | 76.91 | 2.8 | 4.5 | 70 | 75.6 | 77 | 71.4
OR 174 | 844 | 5-704 | 3.53 | 71.44 | 78.5 | 2.8 | 4.5 | 72 | 77.6 | 78 | 72.4
OR 4287 | 233 | 2-233 | 3.53 | 72.76 | 79.82 | 2.8 | 4.5 | 73 | 78.6 | 80 | 74.4
OR 176 | 845 |  | 3.53 | 73.02 | 80.08 | 2.8 | 4.5 | 73 | 78.6 | 80 | 74.4
OR 177 | 846 | 5-705 | 3.53 | 74.6 | 81.66 | 2.8 | 4.5 | 75 | 80.6 | 81 | 75.4
OR 4300 | 234 | 2-234 | 3.53 | 75.8 | 82.86 | 2.8 | 4.5 | 76 | 81.6 | 83 | 77.4
OR 4312 | 235 | 2-235 | 3.53 | 78.97 | 86.03 | 2.8 | 4.5 | 79 | 84.6 | 86 | 80.4
OR 4325 | 236 | 2-236 | 3.53 | 82.14 | 89.2 | 2.8 | 4.5 | 82 | 87.6 | 89 | 83.4
OR 4337 | 237 | 2-237 | 3.53 | 85.32 | 92.38 | 2.8 | 4.5 | 85 | 90.6 | 92 | 86.4
OR 4350 | 238 | 2-238 | 3.53 | 88.5 | 95.56 | 2.8 | 4.5 | 89 | 94.6 | 95 | 89.4
OR 4362 | 239 | 2-239 | 3.53 | 91.67 | 98.73 | 2.8 | 4.5 | 92 | 97.6 | 99 | 93.4
OR 4375 | 240 | 2-240 | 3.53 | 94.84 | 101.9 | 2.8 | 4.5 | 95 | 100.6 | 102 | 96.4
OR 4387 | 241 | 2-241 | 3.53 | 98.02 | 105.08 | 2.8 | 4.5 | 98 | 103.6 | 105 | 99.4
OR 4400 | 242 | 2-242 | 3.53 | 101.2 | 108.26 | 2.8 | 4.5 | 101 | 106.6 | 108 | 102.4
OR 4412 | 243 | 2-243 | 3.53 | 104.37 | 111.43 | 2.8 | 4.5 | 105 | 110.6 | 111 | 105.4
OR 4425 | 244 | 2-244 | 3.53 | 107.54 | 114.6 | 2.8 | 4.5 | 108 | 113.6 | 114 | 108.4
OR 4437 | 245 | 2-245 | 3.53 | 110.72 | 117.78 | 2.8 | 4.5 | 111 | 116.6 | 118 | 112.4
OR 4450 | 246 | 2-246 | 3.53 | 113.9 | 120.96 | 2.8 | 4.5 | 114 | 119.6 | 121 | 115.4
OR 4462 | 247 | 2-247 | 3.53 | 117.07 | 124.13 | 2.8 | 4.5 | 117 | 122.6 | 124 | 118.4
OR 4475 | 248 | 2-248 | 3.53 | 120.24 | 127.3 | 2.8 | 4.5 | 120 | 125.6 | 127 | 121.4
OR 4487 | 249 | 2-249 | 3.53 | 123.42 | 130.48 | 2.8 | 4.5 | 123 | 128.6 | 130 | 124.4
OR 4500 | 250 | 2-250 | 3.53 | 126.6 | 133.66 | 2.8 | 4.5 | 127 | 132.6 | 133 | 127.4
OR 4512 | 251 | 2-251 | 3.53 | 129.77 | 136.83 | 2.8 | 4.5 | 130 | 135.6 | 136 | 130.4
OR 4525 | 252 | 2-252 | 3.53 | 132.94 | 140 | 2.8 | 4.5 | 133 | 138.6 | 140 | 134.4
OR 4537 | 253 | 2-253 | 3.53 | 136.12 | 143.18 | 2.8 | 4.5 | 136 | 141.6 | 143 | 137.4
OR 4550 | 254 | 2-254 | 3.53 | 139.3 | 146.36 | 2.8 | 4.5 | 140 | 145.6 | 146 | 140.4
OR 4562 | 255 | 2-255 | 3.53 | 142.47 | 149.53 | 2.8 | 4.5 | 143 | 148.6 | 149 | 143.4
OR 4575 | 256 | 2-256 | 3.53 | 145.65 | 152.71 | 2.8 | 4.5 | 146 | 151.6 | 152 | 146.4
OR 4587 | 257 | 2-257 | 3.53 | 148.82 | 155.88 | 2.8 | 4.5 | 149 | 154.6 | 155 | 149.4
OR 4600 | 258 | 2-258 | 3.53 | 152 | 159.06 | 2.8 | 4.5 | 152 | 157.6 | 159 | 153.4
OR 4625 | 259 | 2-259 | 3.53 | 158.35 | 165.41 | 2.8 | 4.5 | 159 | 164.6 | 165 | 159.4
OR 4650 | 260 | 2-260 | 3.53 | 164.7 | 171.76 | 2.8 | 4.5 | 165 | 170.6 | 172 | 166.4
OR 4675 | 261 | 2-261 | 3.53 | 171.05 | 178.11 | 2.8 | 4.5 | 172 | 177.6 | 178 | 172.4
OR 4700 | 262 | 2-262 | 3.53 | 177.4 | 184.46 | 2.8 | 4.5 | 178 | 183.6 | 184 | 178.4
OR 4725 | 263 | 2-263 | 3.53 | 183.75 | 190.81 | 2.8 | 4.5 | 184 | 189.6 | 190 | 184.4
OR 4750 | 264 | 2-264 | 3.53 | 190.1 | 197.16 | 2.8 | 4.5 | 190 | 195.6 | 197 | 191.4
OR 4775 | 265 | 2-265 | 3.53 | 196.45 | 203.51 | 2.8 | 4.5 | 197 | 202.6 | 203 | 197.4
OR 4800 | 266 | 2-266 | 3.53 | 202.8 | 209.86 | 2.8 | 4.5 | 203 | 208.6 | 210 | 204.4
OR 4825 | 267 | 2-267 | 3.53 | 209.15 | 216.21 | 2.8 | 4.5 | 210 | 215.6 | 216 | 210.4
OR 4850 | 268 | 2-268 | 3.53 | 215.5 | 222.56 | 2.8 | 4.5 | 216 | 221.6 | 222 | 216.4
OR 4875 | 269 | 2-269 | 3.53 | 221.85 | 228.91 | 2.8 | 4.5 | 222 | 227.6 | 228 | 222.4
OR 4900 | 270 | 2-270 | 3.53 | 228.2 | 235.26 | 2.8 | 4.5 | 229 | 234.6 | 235 | 229.4
OR 4925 | 271 | 2-271 | 3.53 | 234.55 | 241.61 | 2.8 | 4.5 | 235 | 240.6 | 241 | 235.4
OR 4950 | 272 | 2-272 | 3.53 | 240.9 | 247.96 | 2.8 | 4.5 | 241 | 246.6 | 248 | 242.4
OR 4975 | 273 | 2-273 | 3.53 | 247.25 | 254.31 | 2.8 | 4.5 | 248 | 253.6 | 254 | 248.4
OR 41000 | 274 | 2-274 | 3.53 | 253.6 | 260.66 | 2.8 | 4.5 | 254 | 259.6 | 260 | 254.4
OR 41050 | 275 | 2-275 | 3.53 | 266.3 | 273.36 | 2.8 | 4.5 | 270 | 275.6 | 280 | 274.4
OR 41100 | 276 | 2-276 | 3.53 | 279 | 286.06 | 2.8 | 4.5 | 280 | 285.6 | 290 | 284.4
OR 41150 | 277 | 2-277 | 3.53 | 291.7 | 298.76 | 2.8 | 4.5 | 300 | 305.6 | 300 | 294.4
OR 41200 | 278 | 2-278 | 3.53 | 304.4 | 311.46 | 2.8 | 4.5 | 310 | 315.6 | 320 | 314.4
OR 41300 | 279 | 2-279 | 3.53 | 329.8 | 336.86 | 2.8 | 4.5 | 330 | 335.6 | 350 | 344.4
OR 41400 | 280 | 2-280 | 3.53 | 355.2 | 362.26 | 2.8 | 4.5 | 350 | 355.6 | 370 | 364.4
OR 41500 | 281 | 2-281 | 3.53 | 380.6 | 387.66 | 2.8 | 4.5 | 380 | 385.6 | 400 | 394.4
OR 41600 | 282 | 2-282 | 3.53 | 405.26 | 412.32 | 2.8 | 4.5 | 400 | 405.6 | 420 | 414.4
OR 41700 | 283 | 2-283 | 3.53 | 430.66 | 437.72 | 2.8 | 4.5 | 430 | 435.6 | 450 | 444.4
OR 41800 | 284 | 2-284 | 3.53 | 456.06 | 463.12 | 2.8 | 4.5 | 460 | 465.6 | 480 | 474.4
OR 6150 | 325 | 2-325 | 5.34 | 37.47 | 48.15 | 4.3 | 7 | 38 | 46.6 | 48 | 39.4
OR 6162 | 326 | 2-326 | 5.34 | 40.65 | 51.33 | 4.3 | 7 | 41 | 49.6 | 52 | 43.4
OR 6175 | 327 | 2-327 | 5.34 | 43.82 | 54.5 | 4.3 | 7 | 44 | 52.6 | 55 | 46.4
OR 6187 | 328 | 2-328 | 5.34 | 47 | 57.68 | 4.3 | 7 | 47 | 55.6 | 58 | 49.4
OR 6200 | 329 | 2-329 | 5.34 | 50.16 | 60.84 | 4.3 | 7 | 50 | 58.6 | 61 | 52.4
OR 6212 | 330 | 2-330 | 5.34 | 53.34 | 64.02 | 4.3 | 7 | 53 | 61.6 | 64 | 55.4
OR 6225 | 331 | 2-331 | 5.34 | 56.52 | 67.2 | 4.3 | 7 | 57 | 65.6 | 68 | 59.4
OR 6237 | 332 | 2-332 | 5.34 | 59.7 | 70.38 | 4.3 | 7 | 60 | 68.6 | 70 | 61.4
OR 6250 | 333 | 2-333 | 5.34 | 62.87 | 73.55 | 4.3 | 7 | 63 | 71.6 | 73 | 64.4
OR 6262 | 334 | 2-334 | 5.34 | 66.04 | 76.72 | 4.3 | 7 | 66 | 74.6 | 77 | 68.4
OR 6275 | 335 | 2-335 | 5.34 | 69.22 | 79.9 | 4.3 | 7 | 69 | 77.6 | 80 | 71.4
OR 6287 | 336 | 2-336 | 5.34 | 72.4 | 83.08 | 4.3 | 7 | 73 | 81.6 | 83 | 74.4
OR 178 | 619 |  | 5.34 | 74.63 | 85.31 | 4.3 | 7 | 75 | 83.6 | 85 | 76.4
OR 6300 | 337 | 2-337 | 5.34 | 75.57 | 86.25 | 4.3 | 7 | 76 | 84.6 | 86 | 77.4
OR 6312 | 338 | 2-338 | 5.34 | 78.74 | 89.42 | 4.3 | 7 | 79 | 87.6 | 90 | 81.4
OR 181 | 620 | 9-504 | 5.34 | 79.77 | 90.45 | 4.3 | 7 | 80 | 88.6 | 90 | 81.4
OR 6325 | 339 | 2-339 | 5.34 | 81.92 | 92.6 | 4.3 | 7 | 82 | 90.6 | 92 | 83.4
OR 6337 | 340 | 2-340 | 5.34 | 85.1 | 95.78 | 4.3 | 7 | 85 | 93.6 | 95 | 86.4
OR 6350 | 341 | 2-341 | 5.34 | 88.27 | 98.95 | 4.3 | 7 | 88 | 96.6 | 98 | 89.4
OR 185 | 621 |  | 5.34 | 89.69 | 100.37 | 4.3 | 7 | 90 | 98.6 | 100 | 91.4
OR 6362 | 342 | 2-342 | 5.34 | 91.44 | 102.12 | 4.3 | 7 | 92 | 100.6 | 102 | 93.4
OR 6375 | 343 | 2-343 | 5.34 | 94.62 | 105.3 | 4.3 | 7 | 95 | 103.6 | 105 | 96.4
OR 6387 | 344 | 2-344 | 5.34 | 97.8 | 108.48 | 4.3 | 7 | 98 | 106.6 | 108 | 99.4
OR 189 | 622 | 9-591 | 5.34 | 100 | 110.68 | 4.3 | 7 | 100 | 108.6 | 110 | 101.4
OR 6400 | 345 | 2-345 | 5.34 | 100.97 | 111.65 | 4.3 | 7 | 101 | 109.6 | 111 | 102.4
OR 6412 | 346 | 2-346 | 5.34 | 104.14 | 114.82 | 4.3 | 7 | 104 | 112.6 | 115 | 106.4
OR 6425 | 347 | 2-347 | 5.34 | 107.32 | 118 | 4.3 | 7 | 107 | 115.6 | 118 | 109.4
OR 193 | 623 |  | 5.34 | 109.54 | 120.22 | 4.3 | 7 | 110 | 118.6 | 120 | 111.4
OR 6437 | 348 | 2-348 | 5.34 | 110.5 | 121.18 | 4.3 | 7 | 111 | 119.6 | 121 | 112.4
OR 6450 | 349 | 2-349 | 5.34 | 113.67 | 124.35 | 4.3 | 7 | 114 | 122.6 | 125 | 116.4
OR 199 | 860 |  | 5.34 | 117.48 | 128.16 | 4.3 | 7 | 118 | 126.6 | 128 | 119.4
OR 201 | 861 |  | 5.34 | 120.65 | 131.33 | 4.3 | 7 | 121 | 129.6 | 132 | 123.4
OR 203 | 862 | 9-664 | 5.34 | 123.83 | 134.51 | 4.3 | 7 | 124 | 132.6 | 135 | 126.4
OR 206 | 863 |  | 5.34 | 127 | 137.68 | 4.3 | 7 | 127 | 135.6 | 137 | 128.4
OR 208 | 864 | 2-354 | 5.34 | 130.18 | 140.86 | 4.3 | 7 | 130 | 138.6 | 140 | 131.4
OR 210 | 865 |  | 5.34 | 133.35 | 144.03 | 4.3 | 7 | 134 | 142.6 | 145 | 136.4
OR 213 | 866 |  | 5.34 | 136.53 | 147.21 | 4.3 | 7 | 137 | 145.6 | 147 | 138.4
OR 215 |  |  | 5.34 | 139.7 | 150.38 | 4.3 | 7 | 140 | 148.6 | 150 | 141.4
OR 217 |  |  | 5.34 | 142.9 | 153.58 | 4.3 | 7 | 143 | 151.6 | 153 | 144.4
OR 219 | 869 |  | 5.34 | 146.05 | 156.73 | 4.3 | 7 | 146 | 154.6 | 156 | 147.4
OR 221 | 870 |  | 5.34 | 149.23 | 159.91 | 4.3 | 7 | 150 | 158.6 | 160 | 151.4
OR 6600 | 361 | 2-361 | 5.34 | 151.77 | 162.45 | 4.3 | 7 | 152 | 160.6 | 162 | 153.4
OR 6625 | 362 | 2-362 | 5.34 | 158.12 | 168.8 | 4.3 | 7 | 158 | 166.6 | 169 | 160.4
OR 6645 | 363 | 2-363 | 5.34 | 164.47 | 175.15 | 4.3 | 7 | 164 | 172.6 | 175 | 166.4
OR 6670 | 364 | 2-364 | 5.34 | 170.82 | 181.5 | 4.3 | 7 | 171 | 179.6 | 182 | 173.4
OR 6700 | 365 | 2-365 | 5.34 | 177.17 | 187.85 | 4.3 | 7 | 177 | 185.6 | 188 | 179.4
OR 6720 | 366 | 2-366 | 5.34 | 183.52 | 194.2 | 4.3 | 7 | 184 | 192.6 | 194 | 185.4
OR 6745 | 367 | 2-367 | 5.34 | 189.87 | 200.55 | 4.3 | 7 | 190 | 198.6 | 201 | 192.4
OR 6775 | 368 | 2-368 | 5.34 | 196.22 | 206.9 | 4.3 | 7 | 196 | 204.6 | 207 | 198.4
OR 6795 | 369 | 2-369 | 5.34 | 202.57 | 213.25 | 4.3 | 7 | 203 | 211.6 | 213 | 204.4
OR 6820 | 370 | 2-370 | 5.34 | 208.92 | 219.6 | 4.3 | 7 | 209 | 217.6 | 220 | 211.4
OR 6850 | 371 | 2-371 | 5.34 | 215.27 | 225.95 | 4.3 | 7 | 215 | 223.6 | 226 | 217.4
OR 6870 | 372 | 2-372 | 5.34 | 221.62 | 232.3 | 4.3 | 7 | 222 | 230.6 | 232 | 223.4
OR 6895 | 373 | 2-373 | 5.34 | 227.97 | 238.65 | 4.3 | 7 | 228 | 236.6 | 239 | 230.4
OR 6920 | 374 | 2-374 | 5.34 | 234.32 | 245 | 4.3 | 7 | 234 | 242.6 | 245 | 236.4
OR 6945 | 375 | 2-375 | 5.34 | 240.67 | 251.35 | 4.3 | 7 | 241 | 249.6 | 251 | 242.4
OR 6975 | 376 | 2-376 | 5.34 | 247.02 | 257.7 | 4.3 | 7 | 247 | 255.6 | 258 | 249.4
OR 6995 | 377 | 2-377 | 5.34 | 253.37 | 264.05 | 4.3 | 7 | 253 | 261.6 | 264 | 255.4
OR 61050 | 378 | 2-378 | 5.34 | 266.07 | 276.75 | 4.3 | 7 | 266 | 274.6 | 277 | 268.4
OR 61100 | 379 | 2-379 | 5.34 | 278.77 | 289.45 | 4.3 | 7 | 279 | 287.6 | 289 | 280.4
OR 61150 | 380 | 2-380 | 5.34 | 291.47 | 302.15 | 4.3 | 7 | 291 | 299.6 | 302 | 293.4
OR 61200 | 381 | 2-381 | 5.34 | 304.17 | 314.85 | 4.3 | 7 | 304 | 312.6 | 315 | 306.4
OR 61300 | 382 | 2-382 | 5.34 | 329.67 | 340.35 | 4.3 | 7 | 330 | 338.6 | 340 | 331.4
OR 61400 | 383 | 2-383 | 5.34 | 354.97 | 365.65 | 4.3 | 7 | 355 | 363.6 | 366 | 357.4
OR 61500 | 384 | 2-384 | 5.34 | 380.37 | 391.05 | 4.3 | 7 | 380 | 388.6 | 391 | 382.4
OR 61600 | 385 | 2-385 | 5.34 | 405.26 | 415.94 | 4.3 | 7 | 405 | 413.6 | 416 | 407.4
OR 61700 | 386 | 2-386 | 5.34 | 430.66 | 441.34 | 4.3 | 7 | 431 | 439.6 | 441 | 432.4
OR 61800 | 387 | 2-387 | 5.34 | 456.06 | 466.74 | 4.3 | 7 | 456 | 464.6 | 467 | 458.4
OR 61900 | 388 | 2-388 | 5.34 | 481.41 | 492.09 | 4.3 | 7 | 481 | 489.6 | 492 | 483.4
OR 62000 | 389 | 2-389 | 5.34 | 506.81 | 517.49 | 4.3 | 7 | 507 | 515.6 | 517 | 508.4
OR 62100 | 390 | 2-390 | 5.34 | 532.2 | 542.88 | 4.3 | 7 | 532 | 540.6 | 543 | 534.4
OR 8450 | 425 | 2-425 | 6.99 | 113.67 | 127.65 | 5.6 | 10 | 114 | 125.2 | 127 | 115.8
OR 197 | 624 |  | 6.99 | 114.7 | 128.68 | 5.6 | 10 | 115 | 126.2 | 128 | 116.8
OR 8462 | 426 | 2-426 | 6.99 | 116.84 | 130.82 | 5.6 | 10 | 117 | 128.2 | 130 | 118.8
OR 8475 | 427 | 2-427 | 6.99 | 120.02 | 134 | 5.6 | 10 | 120 | 131.2 | 135 | 123.8
OR 8487 | 428 | 2-428 | 6.99 | 123.2 | 137.18 | 5.6 | 10 | 123 | 134.2 | 137 | 125.8
OR 204 | 625 |  | 6.99 | 124.6 | 138.58 | 5.6 | 10 | 125 | 136.2 | 138 | 126.8
OR 8500 | 429 | 2-429 | 6.99 | 126.37 | 140.35 | 5.6 | 10 | 126 | 137.2 | 140 | 128.8
OR 8512 | 430 | 2-430 | 6.99 | 129.54 | 143.52 | 5.6 | 10 | 130 | 141.2 | 143 | 131.8
OR 8525 | 431 | 2-431 | 6.99 | 132.72 | 146.7 | 5.6 | 10 | 133 | 144.2 | 146 | 134.8
OR 211 | 626 |  | 6.99 | 134.5 | 148.48 | 5.6 | 10 | 135 | 146.2 | 148 | 136.8
OR 8537 | 432 | 2-432 | 6.99 | 135.9 | 149.88 | 5.6 | 10 | 136 | 147.2 | 150 | 138.8
OR 8550 | 433 | 2-433 | 6.99 | 139.07 | 153.05 | 5.6 | 10 | 139 | 150.2 | 153 | 141.8
OR 8562 | 434 | 2-434 | 6.99 | 142.24 | 156.22 | 5.6 | 10 | 142 | 153.2 | 156 | 144.8
OR 8575 | 435 | 2-435 | 6.99 | 145.42 | 159.4 | 5.6 | 10 | 145 | 156.2 | 160 | 148.8
OR 8587 | 436 | 2-436 | 6.99 | 148.6 | 162.58 | 5.6 | 10 | 149 | 160.2 | 162 | 150.8
OR 8600 | 437 | 2-437 | 6.99 | 151.77 | 165.75 | 5.6 | 10 | 152 | 163.2 | 165 | 153.8
OR 223 | 872 |  | 6.99 | 155.6 | 169.58 | 5.6 | 10 | 156 | 167.2 | 170 | 158.8
OR 8625 | 438 | 2-438 | 6.99 | 158.12 | 172.1 | 5.6 | 10 | 158 | 169.2 | 172 | 160.8
OR 225 | 627 |  | 6.99 | 159.5 | 173.48 | 5.6 | 10 | 160 | 171.2 | 173 | 161.8
OR 226 | 874 |  | 6.99 | 161.9 | 175.88 | 5.6 | 10 | 162 | 173.2 | 175 | 163.8
OR 8650 | 439 | 2-439 | 6.99 | 164.47 | 178.45 | 5.6 | 10 | 165 | 176.2 | 178 | 166.8
OR 228 | 628 |  | 6.99 | 166.7 | 180.68 | 5.6 | 10 | 167 | 178.2 | 180 | 168.8
OR 229 | 876 |  | 6.99 | 168.3 | 182.28 | 5.6 | 10 | 168 | 179.2 | 182 | 170.8
OR 8675 | 440 | 2-440 | 6.99 | 170.82 | 184.8 | 5.6 | 10 | 170 | 181.2 | 184 | 172.8
OR 231 | 878 |  | 6.99 | 174.6 | 188.58 | 5.6 | 10 | 175 | 186.2 | 188 | 176.8
OR 8700 | 441 | 2-441 | 6.99 | 177.17 | 191.15 | 5.6 | 10 | 178 | 189.2 | 191 | 179.8
OR 233 | 880 |  | 6.99 | 181 | 194.98 | 5.6 | 10 | 180 | 191.2 | 195 | 183.8
OR 8725 | 442 | 2-442 | 6.99 | 183.52 | 197.5 | 5.6 | 10 | 184 | 195.2 | 197 | 185.8
OR 235 | 882 |  | 6.99 | 187.3 | 201.28 | 5.6 | 10 | 188 | 199.2 | 200 | 188.8
OR 8750 | 443 | 2-443 | 6.99 | 189.87 | 203.85 | 5.6 | 10 | 190 | 201.2 | 203 | 191.8
OR 237 | 884 |  | 6.99 | 193.7 | 207.68 | 5.6 | 10 | 194 | 205.2 | 207 | 195.8
OR 8775 | 444 | 2-444 | 6.99 | 196.22 | 210.2 | 5.6 | 10 | 196 | 207.2 | 210 | 198.8
OR 239 | 886 |  | 6.99 | 200 | 213.98 | 5.6 | 10 | 200 | 211.2 | 214 | 202.8
OR 8800 | 445 | 2-445 | 6.99 | 202.57 | 216.55 | 5.6 | 10 | 203 | 214.2 | 216 | 204.8
OR 8825 | 674 |  | 6.99 | 208.92 | 222.9 | 5.6 | 10 | 210 | 221.2 | 222 | 210.8
OR 8850 | 446 | 2-446 | 6.99 | 215.27 | 229.25 | 5.6 | 10 | 215 | 226.2 | 230 | 218.8
OR 8875 | 676 |  | 6.99 | 221.62 | 235.6 | 5.6 | 10 | 222 | 233.2 | 235 | 223.8
OR 8900 | 447 | 2-447 | 6.99 | 227.97 | 241.95 | 5.6 | 10 | 230 | 241.2 | 242 | 230.8
OR 8925 | 678 |  | 6.99 | 234.32 | 248.3 | 5.6 | 10 | 235 | 246.2 | 250 | 238.8
OR 8950 | 448 | 2-448 | 6.99 | 240.67 | 254.65 | 5.6 | 10 | 240 | 251.2 | 255 | 243.8
OR 8975 | 680 |  | 6.99 | 247 | 260.98 | 5.6 | 10 | 248 | 259.2 | 260 | 248.8
OR 81000 | 449 | 2-449 | 6.99 | 253.57 | 267.55 | 5.6 | 10 | 255 | 266.2 | 270 | 258.8
OR 81025 | 682 |  | 6.99 | 259.7 | 273.68 | 5.6 | 10 | 260 | 271.2 | 275 | 263.8
OR 81050 | 450 | 2-450 | 6.99 | 266.07 | 280.05 | 5.6 | 10 | 265 | 276.2 | 280 | 268.8
OR 81075 | 684 |  | 6.99 | 272.4 | 286.38 | 5.6 | 10 | 273 | 284.2 | 286 | 274.8
OR 81100 | 451 | 2-451 | 6.99 | 278.77 | 292.75 | 5.6 | 10 | 280 | 291.2 | 295 | 283.8
OR 81125 | 686 |  | 6.99 | 285.1 | 299.08 | 5.6 | 10 | 285 | 296.2 | 300 | 288.8
OR 81150 | 452 | 2-452 | 6.99 | 291.47 | 305.45 | 5.6 | 10 | 292 | 303.2 | 305 | 293.8
OR 81175 | 688 |  | 6.99 | 297.8 | 311.78 | 5.6 | 10 | 300 | 311.2 | 315 | 303.8
OR 81200 | 453 | 2-453 | 6.99 | 304.17 | 318.15 | 5.6 | 10 | 305 | 316.2 | 320 | 308.8
OR 81250 | 454 | 2-454 | 6.99 | 316.87 | 330.85 | 5.6 | 10 | 318 | 329.2 | 330 | 318.8
OR 81300 | 455 | 2-455 | 6.99 | 329.57 | 343.55 | 5.6 | 10 | 330 | 341.2 | 345 | 333.8
OR 81350 | 456 | 2-456 | 6.99 | 342.27 | 356.25 | 5.6 | 10 | 342 | 353.2 | 355 | 343.8
OR 81400 | 457 | 2-457 | 6.99 | 354.97 | 368.95 | 5.6 | 10 | 355 | 366.2 | 370 | 358.8
OR 81450 | 458 | 2-458 | 6.99 | 367.67 | 381.65 | 5.6 | 10 | 370 | 381.2 | 380 | 368.8
OR 81500 | 459 | 2-459 | 6.99 | 380.37 | 394.35 | 5.6 | 10 | 380 | 391.2 | 395 | 383.8
OR 81550 | 460 | 2-460 | 6.99 | 393.07 | 407.05 | 5.6 | 10 | 393 | 404.2 | 410 | 398.8
OR 81600 | 461 | 2-461 | 6.99 | 405.26 | 419.24 | 5.6 | 10 | 405 | 416.2 | 419 | 407.8
OR 81650 | 462 | 2-462 | 6.99 | 417.96 | 431.94 | 5.6 | 10 | 418 | 429.2 | 432 | 420.8
OR 81700 | 463 | 2-463 | 6.99 | 430.66 | 444.64 | 5.6 | 10 | 431 | 442.2 | 445 | 433.8
OR 81750 | 464 | 2-464 | 6.99 | 443.36 | 457.34 | 5.6 | 10 | 443 | 454.2 | 457 | 445.8
OR 81800 | 465 | 2-465 | 6.99 | 456.06 | 470.04 | 5.6 | 10 | 456 | 467.2 | 470 | 458.8
OR 81850 | 466 | 2-466 | 6.99 | 468.76 | 482.74 | 5.6 | 10 | 469 | 480.2 | 483 | 471.8
OR 81900 | 467 | 2-467 | 6.99 | 481.46 | 495.44 | 5.6 | 10 | 481 | 492.2 | 495 | 483.8
OR 81950 | 468 | 2-468 | 6.99 | 494.16 | 508.14 | 5.6 | 10 | 494 | 505.2 | 508 | 496.8
OR 82000 | 469 | 2-469 | 6.99 | 506.86 | 520.84 | 5.6 | 10 | 507 | 518.2 | 521 | 509.8
OR 82100 | 470 | 2-470 | 6.99 | 532.26 | 546.24 | 5.6 | 10 | 532 | 543.2 | 546 | 534.8
OR 82200 | 471 | 2-471 | 6.99 | 557.66 | 571.64 | 5.6 | 10 | 558 | 569.2 | 572 | 560.8
OR 82300 | 472 | 2-472 | 6.99 | 582.68 | 596.66 | 5.6 | 10 | 583 | 594.2 | 597 | 585.8
OR 82400 | 473 | 2-473 | 6.99 | 608.8 | 622.78 | 5.6 | 10 | 609 | 620.2 | 623 | 611.8
OR 82500 | 474 | 2-474 | 6.99 | 633.48 | 647.46 | 5.6 | 10 | 633 | 644.2 | 647 | 635.8
OR 82600 | 475 | 2-475 | 6.99 | 658.88 | 672.86 | 5.6 | 10 | 659 | 670.2 | 673 | 661.8

## ENGLISH VERSION
|  | TABELLA TENUTA RADIALE STATICA O-RING SERIE INGLESE STATIC RADIAL SEAL TABLE - ENGLISH SET O-RING | [6 empty] | Ed. N° 4 of 27/07/20 Rev. N° 7 of 27/07/20
I504 |  | ALLEGATO 10 / ANNEX 10 ENGLISH VERSION
OR Material: NBR 70 (ISO 1629, running temperature -20°C / +110°C) Seal surfaces wrinkledness Ra<1, seats tollerance ± 0,05 mm
Reference |  |  | OR Dimension (mm) |  |  | Cavity dimensions (mm)
INGLESE | BS 1806 BS 4518 | SAE AS-568 | T | d | D | L | C | A | B | F | E
OR 2007 | 004 | 2-4 | 1.78 | 1.78 | 5.34 | 1.3 | 2.5 | 2 | 4.6 | 5 | 2.4
OR 2010 | 005 | 2-5 | 1.78 | 2.57 | 6.13 | 1.3 | 2.5 | 2.5 | 5.1 | 6 | 3.4
OR 2012 | 006 | 2-6 | 1.78 | 2.9 | 6.46 | 1.3 | 2.5 | 3 | 5.6 | 6 | 3.4
OR 2015 | 007 | 2-7 | 1.78 | 3.69 | 7.25 | 1.3 | 2.5 | 4 | 6.6 | 7 | 4.4
OR 2018 | 008 | 2-8 | 1.78 | 4.47 | 8.03 | 1.3 | 2.5 | 4.5 | 7.1 | 8 | 5.4
OR 2021 | 009 | 2-9 | 1.78 | 5.28 | 8.84 | 1.3 | 2.5 | 5 | 7.6 | 9 | 6.4
OR 2025 | 010 | 2-10 | 1.78 | 6.07 | 9.63 | 1.3 | 2.5 | 6 | 8.6 | 10 | 7.4
OR 106 | 610 | 5-052 | 1.78 | 6.75 | 10.31 | 1.3 | 2.5 | 7 | 9.6 | 10 | 7.4
OR 2031 | 011 | 2-11 | 1.78 | 7.66 | 11.22 | 1.3 | 2.5 | 8 | 10.6 | 11 | 8.4
OR 108 | 611 | 5-612 | 1.78 | 8.73 | 12.29 | 1.3 | 2.5 | 9 | 11.6 | 12 | 9.4
OR 2037 | 012 | 2-12 | 1.78 | 9.25 | 12.81 | 1.3 | 2.5 | 9 | 11.6 | 13 | 10.4
OR 2043 | 013 | 2-13 | 1.78 | 10.82 | 14.38 | 1.3 | 2.5 | 11 | 13.6 | 14 | 11.4
OR 114 | 806 | 5-613 | 1.78 | 11.11 | 14.67 | 1.3 | 2.5 | 11 | 13.6 | 14 | 11.4
OR 2050 | 014 | 2-14 | 1.78 | 12.42 | 15.98 | 1.3 | 2.5 | 13 | 15.6 | 16 | 13.4
OR 2056 | 015 | 2-15 | 1.78 | 14 | 17.56 | 1.3 | 2.5 | 14 | 16.6 | 18 | 15.4
OR 2062 | 016 | 2-16 | 1.78 | 15.6 | 19.16 | 1.3 | 2.5 | 16 | 18.6 | 19 | 16.4
OR 2068 | 017 | 2-17 | 1.78 | 17.16 | 20.72 | 1.3 | 2.5 | 17 | 19.6 | 21 | 18.4
OR 2075 | 018 | 2-18 | 1.78 | 18.77 | 22.33 | 1.3 | 2.5 | 19 | 21.6 | 22 | 19.4
OR 2081 | 019 | 2-19 | 1.78 | 20.35 | 23.91 | 1.3 | 2.5 | 21 | 23.6 | 24 | 21.4
OR 2087 | 020 | 2-20 | 1.78 | 21.95 | 25.51 | 1.3 | 2.5 | 22 | 24.6 | 26 | 23.4
OR 2093 | 021 | 2-21 | 1.78 | 23.52 | 27.08 | 1.3 | 2.5 | 24 | 26.6 | 27 | 24.4
OR 2100 | 022 | 2-22 | 1.78 | 25.12 | 28.68 | 1.3 | 2.5 | 25 | 27.6 | 29 | 26.4
OR 2106 | 023 | 2-23 | 1.78 | 26.7 | 30.26 | 1.3 | 2.5 | 27 | 29.6 | 30 | 27.4
OR 2112 | 024 | 2-24 | 1.78 | 28.3 | 31.86 | 1.3 | 2.5 | 28 | 30.6 | 32 | 29.4
OR 2118 | 025 | 2-25 | 1.78 | 29.87 | 33.43 | 1.3 | 2.5 | 30 | 32.6 | 33 | 30.4
OR 2125 | 026 | 2-26 | 1.78 | 31.47 | 35.03 | 1.3 | 2.5 | 32 | 34.6 | 35 | 32.4
OR 2131 | 027 | 2-27 | 1.78 | 33.05 | 36.61 | 1.3 | 2.5 | 33 | 35.6 | 37 | 34.4
OR 2137 | 028 | 2-28 | 1.78 | 34.65 | 38.21 | 1.3 | 2.5 | 35 | 37.6 | 38 | 35.4
OR 2150 | 029 | 2-29 | 1.78 | 37.82 | 41.38 | 1.3 | 2.5 | 38 | 40.6 | 40 | 37.4
OR 2162 | 030 | 2-30 | 1.78 | 41 | 44.56 | 1.3 | 2.5 | 41 | 43.6 | 45 | 42.4
OR 2175 | 031 | 2-31 | 1.78 | 44.17 | 47.73 | 1.3 | 2.5 | 45 | 47.6 | 48 | 45.4
OR 2187 | 032 | 2-32 | 1.78 | 47.37 | 50.93 | 1.3 | 2.5 | 48 | 50.6 | 50 | 47.4
OR 2200 | 033 | 2-33 | 1.78 | 50.52 | 54.08 | 1.3 | 2.5 | 52 | 54.6 | 55 | 52.4
OR 2212 | 034 | 2-34 | 1.78 | 53.67 | 57.23 | 1.3 | 2.5 | 55 | 57.6 | 58 | 55.4
OR 2225 | 035 | 2-35 | 1.78 | 56.87 | 60.43 | 1.3 | 2.5 | 58 | 60.6 | 60 | 57.4
OR 2237 | 036 | 2-36 | 1.78 | 60.04 | 63.6 | 1.3 | 2.5 | 60 | 62.6 | 63 | 60.4
OR 2250 | 037 | 2-37 | 1.78 | 63.22 | 66.78 | 1.3 | 2.5 | 65 | 67.6 | 68 | 65.4
OR 2262 | 038 | 2-38 | 1.78 | 66.4 | 69.96 | 1.3 | 2.5 | 68 | 70.6 | 70 | 67.4
OR 2275 | 039 | 2-39 | 1.78 | 69.57 | 73.13 | 1.3 | 2.5 | 70 | 72.6 | 72 | 69.4
OR 2287 | 040 | 2-40 | 1.78 | 72.76 | 76.32 | 1.3 | 2.5 | 75 | 77.6 | 78 | 75.4
OR 2300 | 041 | 2-41 | 1.78 | 75.94 | 79.5 | 1.3 | 2.5 | 78 | 80.6 | 80 | 77.4
OR 2325 | 042 | 2-42 | 1.78 | 82.28 | 85.84 | 1.3 | 2.5 | 85 | 87.6 | 85 | 82.4
OR 2350 | 043 | 2-43 | 1.78 | 88.64 | 92.2 | 1.3 | 2.5 | 90 | 92.6 | 92 | 89.4
OR 2375 | 044 | 2-44 | 1.78 | 95 | 98.56 | 1.3 | 2.5 | 95 | 97.6 | 100 | 97.4
OR 2400 | 045 | 2-45 | 1.78 | 101.34 | 104.9 | 1.3 | 2.5 | 100 | 102.6 | 105 | 102.4
OR 2425 | 046 | 2-46 | 1.78 | 107.7 | 111.26 | 1.3 | 2.5 | 110 | 112.6 | 110 | 107.4
OR 2450 | 047 | 2-47 | 1.78 | 114 | 117.56 | 1.3 | 2.5 | 115 | 117.6 | 120 | 117.4
OR 2475 | 048 | 2-48 | 1.78 | 120.4 | 123.96 | 1.3 | 2.5 | 125 | 127.6 | 125 | 122.4
OR 2500 | 049 | 2-49 | 1.78 | 126.72 | 130.28 | 1.3 | 2.5 | 130 | 132.6 | 130 | 127.4
OR 2525 | 050 | 2-50 | 1.78 | 133.1 | 136.66 | 1.3 | 2.5 | 135 | 137.6 | 138 | 135.4
OR 3021 | 107 | 2-107 | 2.62 | 5.23 | 10.47 | 2.1 | 3.5 | 5 | 9.2 | 10 | 5.8
OR 3024 | 108 | 2-108 | 2.62 | 6.02 | 11.26 | 2.1 | 3.5 | 6 | 10.2 | 11 | 6.8
OR 3030 | 109 | 2-109 | 2.62 | 7.6 | 12.84 | 2.1 | 3.5 | 8 | 12.2 | 13 | 8.8
OR 109 |  | 2-110 | 2.62 | 9.13 | 14.37 | 2.1 | 3.5 | 9 | 13.2 | 14 | 9.8
OR 3037 | 110 | 2-110 | 2.62 | 9.19 | 14.43 | 2.1 | 3.5 | 9 | 13.2 | 15 | 10.8
OR 112 | 613 | 5-614 | 2.62 | 9.92 | 15.16 | 2.1 | 3.5 | 10 | 14.2 | 15 | 10.8
OR 3043 | 111 | 2-111 | 2.62 | 10.78 | 16.02 | 2.1 | 3.5 | 11 | 15.2 | 16 | 11.8
OR 115 | 614 | 5-165 | 2.62 | 11.91 | 17.15 | 2.1 | 3.5 | 12 | 16.2 | 17 | 12.8
OR 3050 | 112 | 2-112 | 2.62 | 12.37 | 17.61 | 2.1 | 3.5 | 12.5 | 16.7 | 18 | 13.8
OR 117 | 615 | 5-616 | 2.62 | 13.1 | 18.34 | 2.1 | 3.5 | 13 | 17.2 | 18 | 13.8
OR 3056 | 113 | 2-113 | 2.62 | 13.95 | 19.19 | 2.1 | 3.5 | 14 | 18.2 | 19 | 14.8
OR 119 | 616 | 5-243 | 2.62 | 15.08 | 20.32 | 2.1 | 3.5 | 15 | 19.2 | 20 | 15.8
OR 3062 | 114 | 2-114 | 2.62 | 15.54 | 20.78 | 2.1 | 3.5 | 15.5 | 19.7 | 21 | 16.8
OR 121 | 809 | 5-617 | 2.62 | 15.88 | 21.12 | 2.1 | 3.5 | 16 | 20.2 | 21 | 16.8
OR 3068 | 115 | 2-115 | 2.62 | 17.13 | 22.37 | 2.1 | 3.5 | 17 | 21.2 | 22 | 17.8
OR 123 | 617 | 5-256 | 2.62 | 17.86 | 23.1 | 2.1 | 3.5 | 18 | 22.2 | 23 | 18.8
OR 3075 | 116 | 2-116 | 2.62 | 18.72 | 23.96 | 2.1 | 3.5 | 19 | 23.2 | 24 | 19.8
OR 3081 | 117 | 2-117 | 2.62 | 20.29 | 25.53 | 2.1 | 3.5 | 20 | 24.2 | 25 | 20.8
OR 128 | 812 | 2-117 | 2.62 | 20.64 | 25.88 | 2.1 | 3.5 | 21 | 25.2 | 26 | 21.8
OR 3087 | 118 | 2-118 | 2.62 | 21.9 | 27.14 | 2.1 | 3.5 | 22 | 26.2 | 27 | 22.8
OR 130 | 813 |  | 2.62 | 22.23 | 27.47 | 2.1 | 3.5 | 22 | 26.2 | 27 | 22.8
OR 3093 | 119 | 2-119 | 2.62 | 23.47 | 28.71 | 2.1 | 3.5 | 24 | 28.2 | 29 | 24.8
OR 132 | 814 |  | 2.62 | 23.81 | 29.05 | 2.1 | 3.5 | 24 | 28.2 | 29 | 24.8
OR 3100 | 120 | 2-120 | 2.62 | 25.07 | 30.31 | 2.1 | 3.5 | 25 | 29.2 | 30 | 25.8
OR 3106 | 121 | 2-121 | 2.62 | 26.65 | 31.89 | 2.1 | 3.5 | 27 | 31.2 | 32 | 27.8
OR 3112 | 122 | 2-122 | 2.62 | 28.25 | 33.49 | 2.1 | 3.5 | 28 | 32.2 | 33 | 28.8
OR 3118 | 123 | 2-123 | 2.62 | 29.83 | 35.07 | 2.1 | 3.5 | 30 | 34.2 | 35 | 30.8
OR 3125 | 124 | 2-124 | 2.62 | 31.42 | 36.66 | 2.1 | 3.5 | 32 | 36.2 | 37 | 32.8
OR 3131 | 125 | 2-125 | 2.62 | 33 | 38.24 | 2.1 | 3.5 | 33 | 37.2 | 38 | 33.8
OR 3137 | 126 | 2-126 | 2.62 | 34.6 | 39.84 | 2.1 | 3.5 | 35 | 39.2 | 40 | 35.8
OR 3143 | 127 | 2-127 | 2.62 | 36.17 | 41.41 | 2.1 | 3.5 | 36 | 40.2 | 41 | 36.8
OR 3150 | 128 | 2-128 | 2.62 | 37.77 | 43.01 | 2.1 | 3.5 | 38 | 42.2 | 43 | 38.8
OR 3156 | 129 | 2-129 | 2.62 | 39.35 | 44.59 | 2.1 | 3.5 | 40 | 44.2 | 45 | 40.8
OR 3162 | 130 | 2-130 | 2.62 | 40.95 | 46.19 | 2.1 | 3.5 | 41 | 45.2 | 46 | 41.8
OR 3168 | 131 | 2-131 | 2.62 | 42.52 | 47.76 | 2.1 | 3.5 | 43 | 47.2 | 48 | 43.8
OR 3175 | 132 | 2-132 | 2.62 | 44.12 | 49.36 | 2.1 | 3.5 | 44 | 48.2 | 49 | 44.8
OR 3181 | 133 | 2-133 | 2.62 | 45.7 | 50.94 | 2.1 | 3.5 | 46 | 50.2 | 51 | 46.8
OR 3187 | 134 | 2-134 | 2.62 | 47.3 | 52.54 | 2.1 | 3.5 | 48 | 52.2 | 53 | 48.8
OR 3193 | 135 | 2-135 | 2.62 | 48.9 | 54.14 | 2.1 | 3.5 | 49 | 53.2 | 54 | 49.8
OR 3200 | 136 | 2-136 | 2.62 | 50.47 | 55.71 | 2.1 | 3.5 | 51 | 55.2 | 56 | 51.8
OR 3206 | 137 | 2-137 | 2.62 | 52.07 | 57.31 | 2.1 | 3.5 | 52 | 56.2 | 57 | 52.8
OR 3212 | 138 | 2-138 | 2.62 | 53.65 | 58.89 | 2.1 | 3.5 | 54 | 58.2 | 59 | 54.8
OR 3218 | 139 | 2-139 | 2.62 | 55.25 | 60.49 | 2.1 | 3.5 | 55 | 59.2 | 61 | 56.8
OR 3225 | 140 | 2-140 | 2.62 | 56.82 | 62.06 | 2.1 | 3.5 | 57 | 61.2 | 62 | 57.8
OR 3231 | 141 | 2-141 | 2.62 | 58.42 | 63.66 | 2.1 | 3.5 | 59 | 63.2 | 64 | 59.8
OR 3237 | 142 | 2-142 | 2.62 | 60 | 65.24 | 2.1 | 3.5 | 60 | 64.2 | 65 | 60.8
OR 3243 | 143 | 2-143 | 2.62 | 61.6 | 66.84 | 2.1 | 3.5 | 62 | 66.2 | 67 | 62.8
OR 3250 | 144 | 2-144 | 2.62 | 63.17 | 68.41 | 2.1 | 3.5 | 63 | 67.2 | 68 | 63.8
OR 3256 | 145 | 2-145 | 2.62 | 64.77 | 70.01 | 2.1 | 3.5 | 65 | 69.2 | 70 | 65.8
OR 3262 | 146 | 2-146 | 2.62 | 66.35 | 71.59 | 2.1 | 3.5 | 67 | 71.2 | 72 | 67.8
OR 3268 | 147 | 2-147 | 2.62 | 67.95 | 73.19 | 2.1 | 3.5 | 68 | 72.2 | 73 | 68.8
OR 3275 | 148 | 2-148 | 2.62 | 69.52 | 74.76 | 2.1 | 3.5 | 70 | 74.2 | 75 | 70.8
OR 3281 | 149 | 2-149 | 2.62 | 71.12 | 76.36 | 2.1 | 3.5 | 71 | 75.2 | 76 | 71.8
OR 3287 | 150 | 2-150 | 2.62 | 72.7 | 77.94 | 2.1 | 3.5 | 75 | 79.2 | 78 | 73.8
OR 3300 | 151 | 2-151 | 2.62 | 75.88 | 81.12 | 2.1 | 3.5 | 76 | 80.2 | 80 | 75.8
OR 3325 | 152 | 2-152 | 2.62 | 82.22 | 87.46 | 2.1 | 3.5 | 85 | 89.2 | 90 | 85.8
OR 3350 | 153 | 2-153 | 2.62 | 88.58 | 93.82 | 2.1 | 3.5 | 90 | 94.2 | 95 | 90.8
OR 3375 | 154 | 2-154 | 2.62 | 94.93 | 100.17 | 2.1 | 3.5 | 95 | 99.2 | 100 | 95.8
OR 3400 | 155 | 2-155 | 2.62 | 101.28 | 106.52 | 2.1 | 3.5 | 100 | 104.2 | 110 | 105.8
OR 3425 | 156 | 2-156 | 2.62 | 107.63 | 112.87 | 2.1 | 3.5 | 110 | 114.2 | 115 | 110.8
OR 3450 | 157 | 2-157 | 2.62 | 113.98 | 119.22 | 2.1 | 3.5 | 115 | 119.2 | 120 | 115.8
OR 3475 | 158 | 2-158 | 2.62 | 120.33 | 125.57 | 2.1 | 3.5 | 120 | 124.2 | 125 | 120.8
OR 3500 | 159 | 2-159 | 2.62 | 126.67 | 131.91 | 2.1 | 3.5 | 130 | 134.2 | 135 | 130.8
OR 3525 | 160 | 2-160 | 2.62 | 133 | 138.24 | 2.1 | 3.5 | 135 | 139.2 | 140 | 135.8
OR 3550 | 161 | 2-161 | 2.62 | 139.38 | 144.62 | 2.1 | 3.5 | 140 | 144.2 | 145 | 140.8
OR 3575 | 162 | 2-162 | 2.62 | 145.73 | 150.97 | 2.1 | 3.5 | 150 | 154.2 | 150 | 145.8
OR 3600 | 163 | 2-163 | 2.62 | 152.07 | 157.31 | 2.1 | 3.5 | 155 | 159.2 | 160 | 155.8
OR 3625 | 164 | 2-164 | 2.62 | 158.43 | 163.67 | 2.1 | 3.5 | 160 | 164.2 | 165 | 160.8
OR 3650 | 165 | 2-165 | 2.62 | 164.78 | 170.02 | 2.1 | 3.5 | 170 | 174.2 | 170 | 165.8
OR 3675 | 166 | 2-166 | 2.62 | 171.13 | 176.37 | 2.1 | 3.5 | 175 | 179.2 | 180 | 175.8
OR 3700 | 167 | 2-167 | 2.62 | 177.48 | 182.72 | 2.1 | 3.5 | 180 | 184.2 | 185 | 180.8
OR 3725 | 168 | 2-168 | 2.62 | 183.83 | 189.07 | 2.1 | 3.5 | 185 | 189.2 | 190 | 185.8
OR 3750 | 169 | 2-169 | 2.62 | 190.18 | 195.42 | 2.1 | 3.5 | 190 | 194.2 | 200 | 195.8
OR 3775 | 170 | 2-170 | 2.62 | 196.53 | 201.77 | 2.1 | 3.5 | 200 | 204.2 | 205 | 200.8
OR 3800 | 171 | 2-171 | 2.62 | 202.88 | 208.12 | 2.1 | 3.5 | 205 | 209.2 | 210 | 205.8
OR 3825 | 172 | 2-172 | 2.62 | 209.23 | 214.47 | 2.1 | 3.5 | 210 | 214.2 | 215 | 210.8
OR 3850 | 173 | 2-173 | 2.62 | 215.57 | 220.81 | 2.1 | 3.5 | 220 | 224.2 | 220 | 215.8
OR 3875 | 174 | 2-174 | 2.62 | 221.93 | 227.17 | 2.1 | 3.5 | 225 | 229.2 | 230 | 225.8
OR 3900 | 175 | 2-175 | 2.62 | 228.28 | 233.52 | 2.1 | 3.5 | 230 | 234.2 | 235 | 230.8
OR 3925 | 176 | 2-176 | 2.62 | 234.63 | 239.87 | 2.1 | 3.5 | 240 | 244.2 | 240 | 235.8
OR 3950 | 177 | 2-177 | 2.62 | 240.98 | 246.22 | 2.1 | 3.5 | 245 | 249.2 | 250 | 245.8
OR 3975 | 178 | 2-178 | 2.62 | 247.32 | 252.56 | 2.1 | 3.5 | 250 | 254.2 | 255 | 250.8
OR 4028 | 203 | 2-203 | 3.53 | 7.52 | 14.58 | 2.8 | 4.5 | 8 | 13.6 | 14 | 8.4
OR 4036 | 204 | 2-204 | 3.53 | 9.13 | 16.19 | 2.8 | 4.5 | 9 | 14.6 | 16 | 10.4
OR 4050 | 206 | 2-206 | 3.53 | 12.29 | 19.35 | 2.8 | 4.5 | 12 | 17.6 | 19 | 13.4
OR 4055 | 207 | 2-207 | 3.53 | 13.87 | 20.93 | 2.8 | 4.5 | 14 | 19.6 | 21 | 15.4
OR 4061 | 208 | 2-208 | 3.53 | 15.47 | 22.53 | 2.8 | 4.5 | 15 | 20.6 | 23 | 17.4
OR 4067 | 209 | 2-209 | 3.53 | 17.04 | 24.1 | 2.8 | 4.5 | 17 | 22.6 | 24 | 18.4
OR 4075 | 210 | 2-210 | 3.53 | 18.64 | 25.7 | 2.8 | 4.5 | 19 | 24.6 | 26 | 20.4
OR 4081 | 211 | 2-211 | 3.53 | 20.22 | 27.28 | 2.8 | 4.5 | 20 | 25.6 | 28 | 22.4
OR 4087 | 212 | 2-212 | 3.53 | 21.82 | 28.88 | 2.8 | 4.5 | 22 | 27.6 | 29 | 23.4
OR 4093 | 213 | 2-213 | 3.53 | 23.4 | 30.46 | 2.8 | 4.5 | 23 | 28.6 | 30 | 24.4
OR 4100 | 214 | 2-214 | 3.53 | 25 | 32.06 | 2.8 | 4.5 | 25 | 30.6 | 32 | 26.4
OR 134 | 618 | 5-618 | 3.53 | 25.8 | 32.86 | 2.8 | 4.5 | 26 | 31.6 | 33 | 27.4
OR 4106 | 215 | 2-215 | 3.53 | 26.57 | 33.63 | 2.8 | 4.5 | 27 | 32.6 | 34 | 28.4
OR 4112 | 216 | 2-216 | 3.53 | 28.17 | 35.23 | 2.8 | 4.5 | 28 | 33.6 | 35 | 29.4
OR 4118 | 217 | 2-217 | 3.53 | 29.75 | 36.81 | 2.8 | 4.5 | 30 | 35.6 | 37 | 31.4
OR 4125 | 218 | 2-218 | 3.53 | 31.34 | 38.4 | 2.8 | 4.5 | 31 | 36.6 | 38 | 32.4
OR 4131 | 219 | 2-219 | 3.53 | 32.93 | 39.99 | 2.8 | 4.5 | 33 | 38.6 | 40 | 34.4
OR 4137 | 220 | 2-220 | 3.53 | 34.52 | 41.58 | 2.8 | 4.5 | 35 | 40.6 | 42 | 36.4
OR 4143 | 221 | 2-221 | 3.53 | 36.1 | 43.16 | 2.8 | 4.5 | 36 | 41.6 | 43 | 37.4
OR 4150 | 222 | 2-222 | 3.53 | 37.7 | 44.76 | 2.8 | 4.5 | 38 | 43.6 | 45 | 39.4
OR 144 | 824 | 5-321 | 3.53 | 39.7 | 46.76 | 2.8 | 4.5 | 40 | 45.6 | 46 | 40.4
OR 4162 | 223 | 2-223 | 3.53 | 40.87 | 47.93 | 2.8 | 4.5 | 42 | 47.6 | 48 | 42.4
OR 146 | 825 | 6-525 | 3.53 | 41.28 | 48.34 | 2.8 | 4.5 | 42 | 47.6 | 48 | 42.4
OR 147 | 826 | 5-332 | 3.53 | 42.86 | 49.92 | 2.8 | 4.5 | 43 | 48.6 | 50 | 44.4
OR 4175 | 224 | 2-224 | 3.53 | 44.05 | 51.11 | 2.8 | 4.5 | 45 | 50.6 | 51 | 45.4
OR 149 | 827 |  | 3.53 | 44.45 | 51.51 | 2.8 | 4.5 | 45 | 50.6 | 51 | 45.4
OR 150 | 828 | 6-159 | 3.53 | 46.04 | 53.1 | 2.8 | 4.5 | 46 | 51.6 | 53 | 47.4
OR 4187 | 225 | 2-225 | 3.53 | 47.23 | 54.29 | 2.8 | 4.5 | 48 | 53.6 | 54 | 48.4
OR 152 | 829 |  | 3.53 | 47.62 | 54.68 | 2.8 | 4.5 | 48 | 53.6 | 54 | 48.4
OR 153 | 830 | 5-701 | 3.53 | 49.2 | 56.26 | 2.8 | 4.5 | 49 | 54.6 | 56 | 50.4
OR 4200 | 226 | 2-226 | 3.53 | 50.4 | 57.46 | 2.8 | 4.5 | 51 | 56.6 | 58 | 52.4
OR 155 | 831 |  | 3.53 | 50.8 | 57.86 | 2.8 | 4.5 | 51 | 56.6 | 58 | 52.4
OR 156 | 832 | 5-037 | 3.53 | 52.4 | 59.46 | 2.8 | 4.5 | 52 | 57.6 | 60 | 54.4
OR 4212 | 227 | 2-227 | 3.53 | 53.57 | 60.63 | 2.8 | 4.5 | 54 | 59.6 | 61 | 55.4
OR 158 | 833 |  | 3.53 | 53.97 | 61.03 | 2.8 | 4.5 | 54 | 59.6 | 61 | 55.4
OR 159 | 834 |  | 3.53 | 55.56 | 62.62 | 2.8 | 4.5 | 56 | 61.6 | 62 | 56.4
OR 4225 | 228 | 2-228 | 3.53 | 56.75 | 63.81 | 2.8 | 4.5 | 58 | 63.6 | 64 | 58.4
OR 161 | 835 |  | 3.53 | 57.15 | 64.21 | 2.8 | 4.5 | 57 | 62.6 | 64 | 58.4
OR 162 | 836 | 5-702 | 3.53 | 58.74 | 65.8 | 2.8 | 4.5 | 59 | 64.6 | 65 | 59.4
OR 4237 | 229 | 2-229 | 3.53 | 59.92 | 66.98 | 2.8 | 4.5 | 61 | 66.6 | 67 | 61.4
OR 164 | 837 |  | 3.53 | 60.32 | 67.38 | 2.8 | 4.5 | 60 | 65.6 | 67 | 61.4
OR 165 | 838 | 5-039 | 3.53 | 61.9 | 68.96 | 2.8 | 4.5 | 62 | 67.6 | 69 | 63.4
OR 4250 | 230 | 2-230 | 3.53 | 63.1 | 70.16 | 2.8 | 4.5 | 64 | 69.6 | 70 | 64.4
OR 167 | 839 |  | 3.53 | 63.5 | 70.56 | 2.8 | 4.5 | 64 | 69.6 | 70 | 64.4
OR 168 | 840 | 5-703 | 3.53 | 65.1 | 72.16 | 2.8 | 4.5 | 65 | 70.6 | 72 | 66.4
OR 4262 | 231 | 2-231 | 3.53 | 66.27 | 73.33 | 2.8 | 4.5 | 67 | 72.6 | 73 | 67.4
OR 170 | 841 |  | 3.53 | 66.67 | 73.73 | 2.8 | 4.5 | 67 | 72.6 | 73 | 67.4
OR 171 | 842 |  | 3.53 | 68.26 | 75.32 | 2.8 | 4.5 | 68 | 73.6 | 75 | 69.4
OR 4275 | 232 | 2-232 | 3.53 | 69.44 | 76.5 | 2.8 | 4.5 | 70 | 75.6 | 77 | 71.4
OR 173 | 843 |  | 3.53 | 69.85 | 76.91 | 2.8 | 4.5 | 70 | 75.6 | 77 | 71.4
OR 174 | 844 | 5-704 | 3.53 | 71.44 | 78.5 | 2.8 | 4.5 | 72 | 77.6 | 78 | 72.4
OR 4287 | 233 | 2-233 | 3.53 | 72.76 | 79.82 | 2.8 | 4.5 | 73 | 78.6 | 80 | 74.4
OR 176 | 845 |  | 3.53 | 73.02 | 80.08 | 2.8 | 4.5 | 73 | 78.6 | 80 | 74.4
OR 177 | 846 | 5-705 | 3.53 | 74.6 | 81.66 | 2.8 | 4.5 | 75 | 80.6 | 81 | 75.4
OR 4300 | 234 | 2-234 | 3.53 | 75.8 | 82.86 | 2.8 | 4.5 | 76 | 81.6 | 83 | 77.4
OR 4312 | 235 | 2-235 | 3.53 | 78.97 | 86.03 | 2.8 | 4.5 | 79 | 84.6 | 86 | 80.4
OR 4325 | 236 | 2-236 | 3.53 | 82.14 | 89.2 | 2.8 | 4.5 | 82 | 87.6 | 89 | 83.4
OR 4337 | 237 | 2-237 | 3.53 | 85.32 | 92.38 | 2.8 | 4.5 | 85 | 90.6 | 92 | 86.4
OR 4350 | 238 | 2-238 | 3.53 | 88.5 | 95.56 | 2.8 | 4.5 | 89 | 94.6 | 95 | 89.4
OR 4362 | 239 | 2-239 | 3.53 | 91.67 | 98.73 | 2.8 | 4.5 | 92 | 97.6 | 99 | 93.4
OR 4375 | 240 | 2-240 | 3.53 | 94.84 | 101.9 | 2.8 | 4.5 | 95 | 100.6 | 102 | 96.4
OR 4387 | 241 | 2-241 | 3.53 | 98.02 | 105.08 | 2.8 | 4.5 | 98 | 103.6 | 105 | 99.4
OR 4400 | 242 | 2-242 | 3.53 | 101.2 | 108.26 | 2.8 | 4.5 | 101 | 106.6 | 108 | 102.4
OR 4412 | 243 | 2-243 | 3.53 | 104.37 | 111.43 | 2.8 | 4.5 | 105 | 110.6 | 111 | 105.4
OR 4425 | 244 | 2-244 | 3.53 | 107.54 | 114.6 | 2.8 | 4.5 | 108 | 113.6 | 114 | 108.4
OR 4437 | 245 | 2-245 | 3.53 | 110.72 | 117.78 | 2.8 | 4.5 | 111 | 116.6 | 118 | 112.4
OR 4450 | 246 | 2-246 | 3.53 | 113.9 | 120.96 | 2.8 | 4.5 | 114 | 119.6 | 121 | 115.4
OR 4462 | 247 | 2-247 | 3.53 | 117.07 | 124.13 | 2.8 | 4.5 | 117 | 122.6 | 124 | 118.4
OR 4475 | 248 | 2-248 | 3.53 | 120.24 | 127.3 | 2.8 | 4.5 | 120 | 125.6 | 127 | 121.4
OR 4487 | 249 | 2-249 | 3.53 | 123.42 | 130.48 | 2.8 | 4.5 | 123 | 128.6 | 130 | 124.4
OR 4500 | 250 | 2-250 | 3.53 | 126.6 | 133.66 | 2.8 | 4.5 | 127 | 132.6 | 133 | 127.4
OR 4512 | 251 | 2-251 | 3.53 | 129.77 | 136.83 | 2.8 | 4.5 | 130 | 135.6 | 136 | 130.4
OR 4525 | 252 | 2-252 | 3.53 | 132.94 | 140 | 2.8 | 4.5 | 133 | 138.6 | 140 | 134.4
OR 4537 | 253 | 2-253 | 3.53 | 136.12 | 143.18 | 2.8 | 4.5 | 136 | 141.6 | 143 | 137.4
OR 4550 | 254 | 2-254 | 3.53 | 139.3 | 146.36 | 2.8 | 4.5 | 140 | 145.6 | 146 | 140.4
OR 4562 | 255 | 2-255 | 3.53 | 142.47 | 149.53 | 2.8 | 4.5 | 143 | 148.6 | 149 | 143.4
OR 4575 | 256 | 2-256 | 3.53 | 145.65 | 152.71 | 2.8 | 4.5 | 146 | 151.6 | 152 | 146.4
OR 4587 | 257 | 2-257 | 3.53 | 148.82 | 155.88 | 2.8 | 4.5 | 149 | 154.6 | 155 | 149.4
OR 4600 | 258 | 2-258 | 3.53 | 152 | 159.06 | 2.8 | 4.5 | 152 | 157.6 | 159 | 153.4
OR 4625 | 259 | 2-259 | 3.53 | 158.35 | 165.41 | 2.8 | 4.5 | 159 | 164.6 | 165 | 159.4
OR 4650 | 260 | 2-260 | 3.53 | 164.7 | 171.76 | 2.8 | 4.5 | 165 | 170.6 | 172 | 166.4
OR 4675 | 261 | 2-261 | 3.53 | 171.05 | 178.11 | 2.8 | 4.5 | 172 | 177.6 | 178 | 172.4
OR 4700 | 262 | 2-262 | 3.53 | 177.4 | 184.46 | 2.8 | 4.5 | 178 | 183.6 | 184 | 178.4
OR 4725 | 263 | 2-263 | 3.53 | 183.75 | 190.81 | 2.8 | 4.5 | 184 | 189.6 | 190 | 184.4
OR 4750 | 264 | 2-264 | 3.53 | 190.1 | 197.16 | 2.8 | 4.5 | 190 | 195.6 | 197 | 191.4
OR 4775 | 265 | 2-265 | 3.53 | 196.45 | 203.51 | 2.8 | 4.5 | 197 | 202.6 | 203 | 197.4
OR 4800 | 266 | 2-266 | 3.53 | 202.8 | 209.86 | 2.8 | 4.5 | 203 | 208.6 | 210 | 204.4
OR 4825 | 267 | 2-267 | 3.53 | 209.15 | 216.21 | 2.8 | 4.5 | 210 | 215.6 | 216 | 210.4
OR 4850 | 268 | 2-268 | 3.53 | 215.5 | 222.56 | 2.8 | 4.5 | 216 | 221.6 | 222 | 216.4
OR 4875 | 269 | 2-269 | 3.53 | 221.85 | 228.91 | 2.8 | 4.5 | 222 | 227.6 | 228 | 222.4
OR 4900 | 270 | 2-270 | 3.53 | 228.2 | 235.26 | 2.8 | 4.5 | 229 | 234.6 | 235 | 229.4
OR 4925 | 271 | 2-271 | 3.53 | 234.55 | 241.61 | 2.8 | 4.5 | 235 | 240.6 | 241 | 235.4
OR 4950 | 272 | 2-272 | 3.53 | 240.9 | 247.96 | 2.8 | 4.5 | 241 | 246.6 | 248 | 242.4
OR 4975 | 273 | 2-273 | 3.53 | 247.25 | 254.31 | 2.8 | 4.5 | 248 | 253.6 | 254 | 248.4
OR 41000 | 274 | 2-274 | 3.53 | 253.6 | 260.66 | 2.8 | 4.5 | 254 | 259.6 | 260 | 254.4
OR 41050 | 275 | 2-275 | 3.53 | 266.3 | 273.36 | 2.8 | 4.5 | 270 | 275.6 | 280 | 274.4
OR 41100 | 276 | 2-276 | 3.53 | 279 | 286.06 | 2.8 | 4.5 | 280 | 285.6 | 290 | 284.4
OR 41150 | 277 | 2-277 | 3.53 | 291.7 | 298.76 | 2.8 | 4.5 | 300 | 305.6 | 300 | 294.4
OR 41200 | 278 | 2-278 | 3.53 | 304.4 | 311.46 | 2.8 | 4.5 | 310 | 315.6 | 320 | 314.4
OR 41300 | 279 | 2-279 | 3.53 | 329.8 | 336.86 | 2.8 | 4.5 | 330 | 335.6 | 350 | 344.4
OR 41400 | 280 | 2-280 | 3.53 | 355.2 | 362.26 | 2.8 | 4.5 | 350 | 355.6 | 370 | 364.4
OR 41500 | 281 | 2-281 | 3.53 | 380.6 | 387.66 | 2.8 | 4.5 | 380 | 385.6 | 400 | 394.4
OR 41600 | 282 | 2-282 | 3.53 | 405.26 | 412.32 | 2.8 | 4.5 | 400 | 405.6 | 420 | 414.4
OR 41700 | 283 | 2-283 | 3.53 | 430.66 | 437.72 | 2.8 | 4.5 | 430 | 435.6 | 450 | 444.4
OR 41800 | 284 | 2-284 | 3.53 | 456.06 | 463.12 | 2.8 | 4.5 | 460 | 465.6 | 480 | 474.4
OR 6150 | 325 | 2-325 | 5.34 | 37.47 | 48.15 | 4.3 | 7 | 38 | 46.6 | 48 | 39.4
OR 6162 | 326 | 2-326 | 5.34 | 40.65 | 51.33 | 4.3 | 7 | 41 | 49.6 | 52 | 43.4
OR 6175 | 327 | 2-327 | 5.34 | 43.82 | 54.5 | 4.3 | 7 | 44 | 52.6 | 55 | 46.4
OR 6187 | 328 | 2-328 | 5.34 | 47 | 57.68 | 4.3 | 7 | 47 | 55.6 | 58 | 49.4
OR 6200 | 329 | 2-329 | 5.34 | 50.16 | 60.84 | 4.3 | 7 | 50 | 58.6 | 61 | 52.4
OR 6212 | 330 | 2-330 | 5.34 | 53.34 | 64.02 | 4.3 | 7 | 53 | 61.6 | 64 | 55.4
OR 6225 | 331 | 2-331 | 5.34 | 56.52 | 67.2 | 4.3 | 7 | 57 | 65.6 | 68 | 59.4
OR 6237 | 332 | 2-332 | 5.34 | 59.7 | 70.38 | 4.3 | 7 | 60 | 68.6 | 70 | 61.4
OR 6250 | 333 | 2-333 | 5.34 | 62.87 | 73.55 | 4.3 | 7 | 63 | 71.6 | 73 | 64.4
OR 6262 | 334 | 2-334 | 5.34 | 66.04 | 76.72 | 4.3 | 7 | 66 | 74.6 | 77 | 68.4
OR 6275 | 335 | 2-335 | 5.34 | 69.22 | 79.9 | 4.3 | 7 | 69 | 77.6 | 80 | 71.4
OR 6287 | 336 | 2-336 | 5.34 | 72.4 | 83.08 | 4.3 | 7 | 73 | 81.6 | 83 | 74.4
OR 178 | 619 |  | 5.34 | 74.63 | 85.31 | 4.3 | 7 | 75 | 83.6 | 85 | 76.4
OR 6300 | 337 | 2-337 | 5.34 | 75.57 | 86.25 | 4.3 | 7 | 76 | 84.6 | 86 | 77.4
OR 6312 | 338 | 2-338 | 5.34 | 78.74 | 89.42 | 4.3 | 7 | 79 | 87.6 | 90 | 81.4
OR 181 | 620 | 9-504 | 5.34 | 79.77 | 90.45 | 4.3 | 7 | 80 | 88.6 | 90 | 81.4
OR 6325 | 339 | 2-339 | 5.34 | 81.92 | 92.6 | 4.3 | 7 | 82 | 90.6 | 92 | 83.4
OR 6337 | 340 | 2-340 | 5.34 | 85.1 | 95.78 | 4.3 | 7 | 85 | 93.6 | 95 | 86.4
OR 6350 | 341 | 2-341 | 5.34 | 88.27 | 98.95 | 4.3 | 7 | 88 | 96.6 | 98 | 89.4
OR 185 | 621 |  | 5.34 | 89.69 | 100.37 | 4.3 | 7 | 90 | 98.6 | 100 | 91.4
OR 6362 | 342 | 2-342 | 5.34 | 91.44 | 102.12 | 4.3 | 7 | 92 | 100.6 | 102 | 93.4
OR 6375 | 343 | 2-343 | 5.34 | 94.62 | 105.3 | 4.3 | 7 | 95 | 103.6 | 105 | 96.4
OR 6387 | 344 | 2-344 | 5.34 | 97.8 | 108.48 | 4.3 | 7 | 98 | 106.6 | 108 | 99.4
OR 189 | 622 | 9-591 | 5.34 | 100 | 110.68 | 4.3 | 7 | 100 | 108.6 | 110 | 101.4
OR 6400 | 345 | 2-345 | 5.34 | 100.97 | 111.65 | 4.3 | 7 | 101 | 109.6 | 111 | 102.4
OR 6412 | 346 | 2-346 | 5.34 | 104.14 | 114.82 | 4.3 | 7 | 104 | 112.6 | 115 | 106.4
OR 6425 | 347 | 2-347 | 5.34 | 107.32 | 118 | 4.3 | 7 | 107 | 115.6 | 118 | 109.4
OR 193 | 623 |  | 5.34 | 109.54 | 120.22 | 4.3 | 7 | 110 | 118.6 | 120 | 111.4
OR 6437 | 348 | 2-348 | 5.34 | 110.5 | 121.18 | 4.3 | 7 | 111 | 119.6 | 121 | 112.4
OR 6450 | 349 | 2-349 | 5.34 | 113.67 | 124.35 | 4.3 | 7 | 114 | 122.6 | 125 | 116.4
OR 199 | 860 |  | 5.34 | 117.48 | 128.16 | 4.3 | 7 | 118 | 126.6 | 128 | 119.4
OR 201 | 861 |  | 5.34 | 120.65 | 131.33 | 4.3 | 7 | 121 | 129.6 | 132 | 123.4
OR 203 | 862 | 9-664 | 5.34 | 123.83 | 134.51 | 4.3 | 7 | 124 | 132.6 | 135 | 126.4
OR 206 | 863 |  | 5.34 | 127 | 137.68 | 4.3 | 7 | 127 | 135.6 | 137 | 128.4
OR 208 | 864 | 2-354 | 5.34 | 130.18 | 140.86 | 4.3 | 7 | 130 | 138.6 | 140 | 131.4
OR 210 | 865 |  | 5.34 | 133.35 | 144.03 | 4.3 | 7 | 134 | 142.6 | 145 | 136.4
OR 213 | 866 |  | 5.34 | 136.53 | 147.21 | 4.3 | 7 | 137 | 145.6 | 147 | 138.4
OR 215 |  |  | 5.34 | 139.7 | 150.38 | 4.3 | 7 | 140 | 148.6 | 150 | 141.4
OR 217 |  |  | 5.34 | 142.9 | 153.58 | 4.3 | 7 | 143 | 151.6 | 153 | 144.4
OR 219 | 869 |  | 5.34 | 146.05 | 156.73 | 4.3 | 7 | 146 | 154.6 | 156 | 147.4
OR 221 | 870 |  | 5.34 | 149.23 | 159.91 | 4.3 | 7 | 150 | 158.6 | 160 | 151.4
OR 6600 | 361 | 2-361 | 5.34 | 151.77 | 162.45 | 4.3 | 7 | 152 | 160.6 | 162 | 153.4
OR 6625 | 362 | 2-362 | 5.34 | 158.12 | 168.8 | 4.3 | 7 | 158 | 166.6 | 169 | 160.4
OR 6645 | 363 | 2-363 | 5.34 | 164.47 | 175.15 | 4.3 | 7 | 164 | 172.6 | 175 | 166.4
OR 6670 | 364 | 2-364 | 5.34 | 170.82 | 181.5 | 4.3 | 7 | 171 | 179.6 | 182 | 173.4
OR 6700 | 365 | 2-365 | 5.34 | 177.17 | 187.85 | 4.3 | 7 | 177 | 185.6 | 188 | 179.4
OR 6720 | 366 | 2-366 | 5.34 | 183.52 | 194.2 | 4.3 | 7 | 184 | 192.6 | 194 | 185.4
OR 6745 | 367 | 2-367 | 5.34 | 189.87 | 200.55 | 4.3 | 7 | 190 | 198.6 | 201 | 192.4
OR 6775 | 368 | 2-368 | 5.34 | 196.22 | 206.9 | 4.3 | 7 | 196 | 204.6 | 207 | 198.4
OR 6795 | 369 | 2-369 | 5.34 | 202.57 | 213.25 | 4.3 | 7 | 203 | 211.6 | 213 | 204.4
OR 6820 | 370 | 2-370 | 5.34 | 208.92 | 219.6 | 4.3 | 7 | 209 | 217.6 | 220 | 211.4
OR 6850 | 371 | 2-371 | 5.34 | 215.27 | 225.95 | 4.3 | 7 | 215 | 223.6 | 226 | 217.4
OR 6870 | 372 | 2-372 | 5.34 | 221.62 | 232.3 | 4.3 | 7 | 222 | 230.6 | 232 | 223.4
OR 6895 | 373 | 2-373 | 5.34 | 227.97 | 238.65 | 4.3 | 7 | 228 | 236.6 | 239 | 230.4
OR 6920 | 374 | 2-374 | 5.34 | 234.32 | 245 | 4.3 | 7 | 234 | 242.6 | 245 | 236.4
OR 6945 | 375 | 2-375 | 5.34 | 240.67 | 251.35 | 4.3 | 7 | 241 | 249.6 | 251 | 242.4
OR 6975 | 376 | 2-376 | 5.34 | 247.02 | 257.7 | 4.3 | 7 | 247 | 255.6 | 258 | 249.4
OR 6995 | 377 | 2-377 | 5.34 | 253.37 | 264.05 | 4.3 | 7 | 253 | 261.6 | 264 | 255.4
OR 61050 | 378 | 2-378 | 5.34 | 266.07 | 276.75 | 4.3 | 7 | 266 | 274.6 | 277 | 268.4
OR 61100 | 379 | 2-379 | 5.34 | 278.77 | 289.45 | 4.3 | 7 | 279 | 287.6 | 289 | 280.4
OR 61150 | 380 | 2-380 | 5.34 | 291.47 | 302.15 | 4.3 | 7 | 291 | 299.6 | 302 | 293.4
OR 61200 | 381 | 2-381 | 5.34 | 304.17 | 314.85 | 4.3 | 7 | 304 | 312.6 | 315 | 306.4
OR 61300 | 382 | 2-382 | 5.34 | 329.67 | 340.35 | 4.3 | 7 | 330 | 338.6 | 340 | 331.4
OR 61400 | 383 | 2-383 | 5.34 | 354.97 | 365.65 | 4.3 | 7 | 355 | 363.6 | 366 | 357.4
OR 61500 | 384 | 2-384 | 5.34 | 380.37 | 391.05 | 4.3 | 7 | 380 | 388.6 | 391 | 382.4
OR 61600 | 385 | 2-385 | 5.34 | 405.26 | 415.94 | 4.3 | 7 | 405 | 413.6 | 416 | 407.4
OR 61700 | 386 | 2-386 | 5.34 | 430.66 | 441.34 | 4.3 | 7 | 431 | 439.6 | 441 | 432.4
OR 61800 | 387 | 2-387 | 5.34 | 456.06 | 466.74 | 4.3 | 7 | 456 | 464.6 | 467 | 458.4
OR 61900 | 388 | 2-388 | 5.34 | 481.41 | 492.09 | 4.3 | 7 | 481 | 489.6 | 492 | 483.4
OR 62000 | 389 | 2-389 | 5.34 | 506.81 | 517.49 | 4.3 | 7 | 507 | 515.6 | 517 | 508.4
OR 62100 | 390 | 2-390 | 5.34 | 532.2 | 542.88 | 4.3 | 7 | 532 | 540.6 | 543 | 534.4
OR 8450 | 425 | 2-425 | 6.99 | 113.67 | 127.65 | 5.6 | 10 | 114 | 125.2 | 127 | 115.8
OR 197 | 624 |  | 6.99 | 114.7 | 128.68 | 5.6 | 10 | 115 | 126.2 | 128 | 116.8
OR 8462 | 426 | 2-426 | 6.99 | 116.84 | 130.82 | 5.6 | 10 | 117 | 128.2 | 130 | 118.8
OR 8475 | 427 | 2-427 | 6.99 | 120.02 | 134 | 5.6 | 10 | 120 | 131.2 | 135 | 123.8
OR 8487 | 428 | 2-428 | 6.99 | 123.2 | 137.18 | 5.6 | 10 | 123 | 134.2 | 137 | 125.8
OR 204 | 625 |  | 6.99 | 124.6 | 138.58 | 5.6 | 10 | 125 | 136.2 | 138 | 126.8
OR 8500 | 429 | 2-429 | 6.99 | 126.37 | 140.35 | 5.6 | 10 | 126 | 137.2 | 140 | 128.8
OR 8512 | 430 | 2-430 | 6.99 | 129.54 | 143.52 | 5.6 | 10 | 130 | 141.2 | 143 | 131.8
OR 8525 | 431 | 2-431 | 6.99 | 132.72 | 146.7 | 5.6 | 10 | 133 | 144.2 | 146 | 134.8
OR 211 | 626 |  | 6.99 | 134.5 | 148.48 | 5.6 | 10 | 135 | 146.2 | 148 | 136.8
OR 8537 | 432 | 2-432 | 6.99 | 135.9 | 149.88 | 5.6 | 10 | 136 | 147.2 | 150 | 138.8
OR 8550 | 433 | 2-433 | 6.99 | 139.07 | 153.05 | 5.6 | 10 | 139 | 150.2 | 153 | 141.8
OR 8562 | 434 | 2-434 | 6.99 | 142.24 | 156.22 | 5.6 | 10 | 142 | 153.2 | 156 | 144.8
OR 8575 | 435 | 2-435 | 6.99 | 145.42 | 159.4 | 5.6 | 10 | 145 | 156.2 | 160 | 148.8
OR 8587 | 436 | 2-436 | 6.99 | 148.6 | 162.58 | 5.6 | 10 | 149 | 160.2 | 162 | 150.8
OR 8600 | 437 | 2-437 | 6.99 | 151.77 | 165.75 | 5.6 | 10 | 152 | 163.2 | 165 | 153.8
OR 223 | 872 |  | 6.99 | 155.6 | 169.58 | 5.6 | 10 | 156 | 167.2 | 170 | 158.8
OR 8625 | 438 | 2-438 | 6.99 | 158.12 | 172.1 | 5.6 | 10 | 158 | 169.2 | 172 | 160.8
OR 225 | 627 |  | 6.99 | 159.5 | 173.48 | 5.6 | 10 | 160 | 171.2 | 173 | 161.8
OR 226 | 874 |  | 6.99 | 161.9 | 175.88 | 5.6 | 10 | 162 | 173.2 | 175 | 163.8
OR 8650 | 439 | 2-439 | 6.99 | 164.47 | 178.45 | 5.6 | 10 | 165 | 176.2 | 178 | 166.8
OR 228 | 628 |  | 6.99 | 166.7 | 180.68 | 5.6 | 10 | 167 | 178.2 | 180 | 168.8
OR 229 | 876 |  | 6.99 | 168.3 | 182.28 | 5.6 | 10 | 168 | 179.2 | 182 | 170.8
OR 8675 | 440 | 2-440 | 6.99 | 170.82 | 184.8 | 5.6 | 10 | 170 | 181.2 | 184 | 172.8
OR 231 | 878 |  | 6.99 | 174.6 | 188.58 | 5.6 | 10 | 175 | 186.2 | 188 | 176.8
OR 8700 | 441 | 2-441 | 6.99 | 177.17 | 191.15 | 5.6 | 10 | 178 | 189.2 | 191 | 179.8
OR 233 | 880 |  | 6.99 | 181 | 194.98 | 5.6 | 10 | 180 | 191.2 | 195 | 183.8
OR 8725 | 442 | 2-442 | 6.99 | 183.52 | 197.5 | 5.6 | 10 | 184 | 195.2 | 197 | 185.8
OR 235 | 882 |  | 6.99 | 187.3 | 201.28 | 5.6 | 10 | 188 | 199.2 | 200 | 188.8
OR 8750 | 443 | 2-443 | 6.99 | 189.87 | 203.85 | 5.6 | 10 | 190 | 201.2 | 203 | 191.8
OR 237 | 884 |  | 6.99 | 193.7 | 207.68 | 5.6 | 10 | 194 | 205.2 | 207 | 195.8
OR 8775 | 444 | 2-444 | 6.99 | 196.22 | 210.2 | 5.6 | 10 | 196 | 207.2 | 210 | 198.8
OR 239 | 886 |  | 6.99 | 200 | 213.98 | 5.6 | 10 | 200 | 211.2 | 214 | 202.8
OR 8800 | 445 | 2-445 | 6.99 | 202.57 | 216.55 | 5.6 | 10 | 203 | 214.2 | 216 | 204.8
OR 8825 | 674 |  | 6.99 | 208.92 | 222.9 | 5.6 | 10 | 210 | 221.2 | 222 | 210.8
OR 8850 | 446 | 2-446 | 6.99 | 215.27 | 229.25 | 5.6 | 10 | 215 | 226.2 | 230 | 218.8
OR 8875 | 676 |  | 6.99 | 221.62 | 235.6 | 5.6 | 10 | 222 | 233.2 | 235 | 223.8
OR 8900 | 447 | 2-447 | 6.99 | 227.97 | 241.95 | 5.6 | 10 | 230 | 241.2 | 242 | 230.8
OR 8925 | 678 |  | 6.99 | 234.32 | 248.3 | 5.6 | 10 | 235 | 246.2 | 250 | 238.8
OR 8950 | 448 | 2-448 | 6.99 | 240.67 | 254.65 | 5.6 | 10 | 240 | 251.2 | 255 | 243.8
OR 8975 | 680 |  | 6.99 | 247 | 260.98 | 5.6 | 10 | 248 | 259.2 | 260 | 248.8
OR 81000 | 449 | 2-449 | 6.99 | 253.57 | 267.55 | 5.6 | 10 | 255 | 266.2 | 270 | 258.8
OR 81025 | 682 |  | 6.99 | 259.7 | 273.68 | 5.6 | 10 | 260 | 271.2 | 275 | 263.8
OR 81050 | 450 | 2-450 | 6.99 | 266.07 | 280.05 | 5.6 | 10 | 265 | 276.2 | 280 | 268.8
OR 81075 | 684 |  | 6.99 | 272.4 | 286.38 | 5.6 | 10 | 273 | 284.2 | 286 | 274.8
OR 81100 | 451 | 2-451 | 6.99 | 278.77 | 292.75 | 5.6 | 10 | 280 | 291.2 | 295 | 283.8
OR 81125 | 686 |  | 6.99 | 285.1 | 299.08 | 5.6 | 10 | 285 | 296.2 | 300 | 288.8
OR 81150 | 452 | 2-452 | 6.99 | 291.47 | 305.45 | 5.6 | 10 | 292 | 303.2 | 305 | 293.8
OR 81175 | 688 |  | 6.99 | 297.8 | 311.78 | 5.6 | 10 | 300 | 311.2 | 315 | 303.8
OR 81200 | 453 | 2-453 | 6.99 | 304.17 | 318.15 | 5.6 | 10 | 305 | 316.2 | 320 | 308.8
OR 81250 | 454 | 2-454 | 6.99 | 316.87 | 330.85 | 5.6 | 10 | 318 | 329.2 | 330 | 318.8
OR 81300 | 455 | 2-455 | 6.99 | 329.57 | 343.55 | 5.6 | 10 | 330 | 341.2 | 345 | 333.8
OR 81350 | 456 | 2-456 | 6.99 | 342.27 | 356.25 | 5.6 | 10 | 342 | 353.2 | 355 | 343.8
OR 81400 | 457 | 2-457 | 6.99 | 354.97 | 368.95 | 5.6 | 10 | 355 | 366.2 | 370 | 358.8
OR 81450 | 458 | 2-458 | 6.99 | 367.67 | 381.65 | 5.6 | 10 | 370 | 381.2 | 380 | 368.8
OR 81500 | 459 | 2-459 | 6.99 | 380.37 | 394.35 | 5.6 | 10 | 380 | 391.2 | 395 | 383.8
OR 81550 | 460 | 2-460 | 6.99 | 393.07 | 407.05 | 5.6 | 10 | 393 | 404.2 | 410 | 398.8
OR 81600 | 461 | 2-461 | 6.99 | 405.26 | 419.24 | 5.6 | 10 | 405 | 416.2 | 419 | 407.8
OR 81650 | 462 | 2-462 | 6.99 | 417.96 | 431.94 | 5.6 | 10 | 418 | 429.2 | 432 | 420.8
OR 81700 | 463 | 2-463 | 6.99 | 430.66 | 444.64 | 5.6 | 10 | 431 | 442.2 | 445 | 433.8
OR 81750 | 464 | 2-464 | 6.99 | 443.36 | 457.34 | 5.6 | 10 | 443 | 454.2 | 457 | 445.8
OR 81800 | 465 | 2-465 | 6.99 | 456.06 | 470.04 | 5.6 | 10 | 456 | 467.2 | 470 | 458.8
OR 81850 | 466 | 2-466 | 6.99 | 468.76 | 482.74 | 5.6 | 10 | 469 | 480.2 | 483 | 471.8
OR 81900 | 467 | 2-467 | 6.99 | 481.46 | 495.44 | 5.6 | 10 | 481 | 492.2 | 495 | 483.8
OR 81950 | 468 | 2-468 | 6.99 | 494.16 | 508.14 | 5.6 | 10 | 494 | 505.2 | 508 | 496.8
OR 82000 | 469 | 2-469 | 6.99 | 506.86 | 520.84 | 5.6 | 10 | 507 | 518.2 | 521 | 509.8
OR 82100 | 470 | 2-470 | 6.99 | 532.26 | 546.24 | 5.6 | 10 | 532 | 543.2 | 546 | 534.8
OR 82200 | 471 | 2-471 | 6.99 | 557.66 | 571.64 | 5.6 | 10 | 558 | 569.2 | 572 | 560.8
OR 82300 | 472 | 2-472 | 6.99 | 582.68 | 596.66 | 5.6 | 10 | 583 | 594.2 | 597 | 585.8
OR 82400 | 473 | 2-473 | 6.99 | 608.8 | 622.78 | 5.6 | 10 | 609 | 620.2 | 623 | 611.8
OR 82500 | 474 | 2-474 | 6.99 | 633.48 | 647.46 | 5.6 | 10 | 633 | 644.2 | 647 | 635.8
OR 82600 | 475 | 2-475 | 6.99 | 658.88 | 672.86 | 5.6 | 10 | 659 | 670.2 | 673 | 661.8